## Hoja 1
HRP070 | m |  | Zócalo de hormigón polímero.
Zócalo de hormigón polímero de superficie pulida, color a elegir, de 325x25 mm, con anclaje metálico de acero inoxidable y grava adherida a la superficie en su cara inferior; colocación con adhesivo cementoso flexible y de gran adherencia, C2 S2 sobre una capa de regularización de mortero de cemento, confeccionado en obra, con aditivo hidrófugo, dosificación 1:3, sobre el que se introducen los anclajes metálicos; y sellado de las juntas entre piezas y, en su caso, de las uniones con los muros con masilla de poliuretano, previa aplicación de la imprimación.
Código |  | Unidad |  | Descripción | Cantidad | Precio unitario | Importe
1 |  |  |  | Materiales
mt08aaa010a |  | m³ |  | Agua. | 0.006 | 919.27 | 5.52
mt01arg005a |  | t |  | Arena de cantera, para mortero preparado en obra. | 0.007 | 11852.9 | 82.97
mt08cem000e |  | kg |  | Cemento gris en sacos. | 2.25 | 100.14 | 225.32
mt08adt010 |  | kg |  | Aditivo hidrófugo para imprimación de morteros u hormigones. | 0.045 | 735.42 | 33.09
mt20wwa040 |  | kg |  | Adhesivo cementoso flexible y de gran adherencia, C2 S2. | 3 | 344.78 | 1034.34
mt20zhp010n |  | m |  | Zócalo de hormigón polímero de superficie pulida, color a elegir, de 325x25 mm, con anclaje metálico de acero inoxidable y grava adherida a la superficie en su cara inferior, suministrado en piezas de hasta 1,3 m de longitud. | 1.05 | 37279.4 | 39143.4
mt20wwa025 |  | m |  | Perfil de espuma de polietileno, de 6 mm de diámetro, para relleno de juntas. | 3.5 | 268.93 | 941.26
mt20wwa035 |  | Ud |  | Cartucho de 250 cm³ de imprimación para masillas. | 0.052 | 3689.22 | 191.84
mt20wwa030 |  | Ud |  | Cartucho de 310 cm³ de masilla de poliuretano impermeable. | 0.103 | 5047.68 | 519.91
[5 empty] | Subtotal materiales: |  | 42177.6
2 |  |  |  | Maquinaria
mq06hor010 |  | h |  | Concretera eléctrica con una capacidad de amasado de 160 l. | 0.005 | 2206.2 | 11.03
[5 empty] | Subtotal maquinaria: |  | 11.03
3 |  |  |  | Mano de obra
mo020 |  | h |  | Maestro 1ª construcción. | 0.432 | 8327.21 | 3597.35
mo113 |  | h |  | Jornal construcción. | 0.477 | 5997.35 | 2860.74
[5 empty] | Subtotal mano de obra: |  | 6458.09
4 |  |  |  | Herramientas
|  | % |  | Herramientas | 2 | 48646.7 | 972.93
Coste de mantenimiento decenal: $ 7.939,15 en los primeros 10 años. |  |  |  |  | Costos directos (1+2+3+4): |  | 49619.7