## Hoja 1
RTI010 |  |  | m² | Cielo falso agroalimentario de placas de poliestireno extruido.
Cielo falso continuo fijado directamente a la losa, para uso agroalimentario, situado a una altura menor de 4 m, de paneles rígidos de poliestireno extruido de 600x2500 mm y 30 mm de espesor, resistencia a compresión >= 200 kPa, fijado al soporte con fijaciones mecánicas para el anclaje de paneles aislantes rígidos.
Descompuesto | Ud | Descomposición |  |  | Rend. | Precio unitario | Precio partida
mt16pki010ha | m² | Panel rígido de poliestireno extruido, de superficie lisa y mecanizado lateral machihembrado, de 600x2500 mm y 30 mm de espesor, resistencia térmica 0,85 m²K/W, conductividad térmica 0,034 W/(mK), 200 kPa de resistencia a compresión, factor de resistencia a la difusión del vapor de agua 150, calor específico 1400 J/kgK, Euroclase E de reacción al fuego; de aplicación en cielos falsos agroalimentarios, fachadas y trasdosados. |  |  | 1.05 | 2901.23 | 3046.29
mt16pki020a | Ud | Fijación mecánica para el anclaje de paneles aislantes rígidos. |  |  | 8 | 250.82 | 2006.56
mo015 | h | Maestro 1ª montador de cielos falsos. |  |  | 0.222 | 4984.34 | 1106.52
mo082 | h | Ayudante montador de cielos falsos. |  |  | 0.222 | 3550.66 | 788.25
| % | Medios auxiliares |  |  | 2 | 6947.62 | 138.95
| % | Costes indirectos |  |  | 3 | 7086.57 | 212.6
[6 empty] | Total: | 7299.17