## Hoja 1
RSB011 | m² |  | Sobrelosa de mortero ligero de cemento.
Sobrelosa interior, de 35 mm de espesor, de mortero ligero, con resistencia a compresión de 12 N/mm², resistencia a flexión de 3 N/mm², aplicado manualmente, sobre lámina de aislamiento para formación de suelo flotante. Incluso banda de panel rígido de poliestireno expandido para la preparación de las juntas perimetrales de dilatación. El precio no incluye la lámina de aislamiento.
Código |  | Unidad |  | Descripción | Cantidad | Precio unitario | Importe
1 |  |  |  | Materiales
mt16pea020a |  | m² |  | Panel rígido de poliestireno expandido, mecanizado lateral recto, de 10 mm de espesor, resistencia térmica 0,25 m²K/W, conductividad térmica 0,036 W/(mK), para junta de proyecto. | 0.1 | 1124.16 | 112.42
mt09mcp200g |  | kg |  | Mortero ligero, con resistencia a compresión de 12 N/mm², resistencia a flexión de 3 N/mm², compuesto por cementos, aditivos, áridos y granulados de corcho seleccionados, densidad 1500 kg/m³, para espesores hasta 5 cm, usado en nivelación de pisos. | 47.25 | 238.39 | 11263.9
[5 empty] | Subtotal materiales: |  | 11376.4
2 |  |  |  | Maquinaria
mq06hor010 |  | h |  | Concretera eléctrica con una capacidad de amasado de 160 l. | 0.006 | 2206.2 | 13.24
[5 empty] | Subtotal maquinaria: |  | 13.24
3 |  |  |  | Mano de obra
mo020 |  | h |  | Maestro 1ª construcción. | 0.162 | 8327.21 | 1349.01
mo113 |  | h |  | Jornal construcción. | 0.162 | 5997.35 | 971.57
[5 empty] | Subtotal mano de obra: |  | 2320.58
4 |  |  |  | Herramientas
|  | % |  | Herramientas | 2 | 13710.2 | 274.2
Coste de mantenimiento decenal: $ 559,37 en los primeros 10 años. |  |  |  |  | Costos directos (1+2+3+4): |  | 13984.4