## Hoja 1
ZHA011 | m² |  | Sistema "ISOVER" de aislamiento térmico por el exterior en azotea no transitable.
Rehabilitación energética de azotea no transitable, mediante la incorporación de aislamiento termoacústico por el exterior de la cubierta, formado por panel rígido de lana de roca hidrofugada, Ixxo "ISOVER", revestido por una de sus caras con asfalto oxidado y film de polipropileno termofusible, de 60 mm de espesor, fijado mecánicamente al soporte; capa de protección e imprimación monocapa adherida, mediante membrana de betún modificado con elastómero SBS, de 3,5 mm de espesor, con armadura de fieltro de poliéster reforzado y estabilizado de 150 g/m², con autoprotección mineral.
Código |  | Unidad |  | Descripción | Cantidad | Precio unitario | Importe
1 |  |  |  | Materiales
mt16lri030o |  | m² |  | Panel rígido de lana de roca hidrofugada, Ixxo "ISOVER", revestido por una de sus caras con asfalto oxidado y film de polipropileno termofusible, de 60 mm de espesor, resistencia térmica 1,5 m²K/W, conductividad térmica 0,039 W/(mK). | 1.05 | 17245.63 | 18107.91
mt16aaa020ag |  | Ud |  | Fijación mecánica para paneles aislantes de lana mineral, colocados directamente sobre la superficie soporte. | 5 | 177.43 | 887.15
mt14lga010ea |  | m² |  | Membrana de betún modificado con elastómero SBS, de 3,5 mm de espesor, masa nominal 5 kg/m², con armadura de fieltro de poliéster reforzado y estabilizado de 150 g/m², con autoprotección mineral de color rojo. | 1.1 | 6751.02 | 7426.12
[5 empty] | Subtotal materiales: |  | 26421.18
2 |  |  |  | Mano de obra
mo054 |  | h |  | Maestro 1ª montador de aislamientos. | 0.121 | 5019.75 | 607.39
mo101 |  | h |  | Ayudante montador de aislamientos. | 0.121 | 3580.11 | 433.19
mo029 |  | h |  | Maestro 1ª aplicador de membranas impermeabilizantes. | 0.097 | 4856.4 | 471.07
mo067 |  | h |  | Ayudante aplicador de membranas impermeabilizantes. | 0.097 | 3580.11 | 347.27
[5 empty] | Subtotal mano de obra: |  | 1858.92
3 |  |  |  | Herramientas
|  | % |  | Herramientas | 2 | 28280.1 | 565.6
Coste de mantenimiento decenal: $ 1.874,97 en los primeros 10 años. |  |  |  |  | Costos directos (1+2+3): |  | 28845.7