## Hoja 1
NIB010 | m² | Imprimación de balsa o pequeño embalse, con geotextil y geomembrana.
Imprimación de balsa o pequeño embalse de agua no potable, con geomembrana homogénea de policloruro de vinilo plastificado (PVC-P), reforzada con fieltro de poliéster no tejido de hilo continuo, con resistencia a la intemperie, de 1,2 mm de espesor, color azul, con una densidad de 1240 kg/m³ según ISO 1183, resistencia CBR a punzonamiento de 2,7 kN según ISO 12236 y una resistencia al desgarro superior a 150 kN/m, colocada con solapes, sin adherir al soporte, sobre geotextil no tejido sintético, termosoldado, de polipropileno, con una resistencia a la tracción longitudinal de 8,0 kN/m, una resistencia a la tracción transversal de 10,1 kN/m, una apertura de cono a la prueba de perforación dinámica según ISO 13433 inferior a 40 mm, resistencia CBR a punzonamiento 0,3 kN y una masa superficial de 120 g/m².
Código |  |  | Unidad | Descripción | Cantidad | Precio unitario | Importe
1 |  |  |  | Materiales
mt14gso030aaae |  |  | m² | Geotextil no tejido sintético, termosoldado, de polipropileno, con una resistencia a la tracción longitudinal de 8 kN/m, una resistencia a la tracción transversal de 10,1 kN/m, una apertura de cono a la prueba de perforación dinámica según ISO 13433 inferior a 40 mm, resistencia CBR a punzonamiento 0,3 kN y una masa superficial de 120 g/m². | 1.1 | 1222.72 | 1344.99
mt15dag030b |  |  | m² | Geomembrana homogénea de policloruro de vinilo plastificado (PVC-P), reforzada con fieltro de poliéster no tejido de hilo continuo, con resistencia a la intemperie, de 1,2 mm de espesor, color azul, con una densidad de 1240 kg/m³ según ISO 1183, resistencia CBR a punzonamiento de 2,7 kN según ISO 12236 y una resistencia al desgarro superior a 150 kN/m, suministrada en rollos de 2,05 m de anchura y 150 m de longitud. | 1.1 | 10065.8 | 11072.4
[5 empty] | Subtotal materiales: |  | 12417.3
2 |  |  |  | Mano de obra
mo029 |  |  | h | Maestro 1ª aplicador de membranas impermeabilizantes. | 0.2 | 8327.21 | 1665.44
mo067 |  |  | h | Ayudante aplicador de membranas impermeabilizantes. | 0.2 | 6224.8 | 1244.96
[5 empty] | Subtotal mano de obra: |  | 2910.4
3 |  |  |  | Herramientas
|  |  | % | Herramientas | 2 | 15327.7 | 306.55
Coste de mantenimiento decenal: $ 781,71 en los primeros 10 años. |  |  |  |  | Costos directos (1+2+3): |  | 15634.3