## Hoja 1
NIB010 | m² |  | Imprimación de balsa o pequeño embalse, con geotextil y geomembrana.
Imprimación de balsa o pequeño embalse de agua potable, con geomembrana homogénea de policloruro de vinilo plastificado (PVC-P), de 1,2 mm de espesor, color gris, con una densidad de 1240 kg/m³ según ISO 1183 y resistencia CBR a punzonamiento de 1,8 kN según ISO 12236, colocada con solapes, sin adherir al soporte, sobre geotextil tejido a base de polipropileno, con una resistencia a la tracción longitudinal de 70,0 kN/m, una resistencia a la tracción transversal de 70,0 kN/m, una apertura de cono a la prueba de perforación dinámica según ISO 13433 inferior a 9 mm, resistencia CBR a punzonamiento 7,5 kN y una masa superficial de 296 g/m².
Código |  | Unidad |  | Descripción | Cantidad | Precio unitario | Importe
1 |  |  |  | Materiales
mt14gsa040ff |  | m² |  | Geotextil tejido a base de polipropileno, con una resistencia a la tracción longitudinal de 70 kN/m, una resistencia a la tracción transversal de 70 kN/m, una apertura de cono a la prueba de perforación dinámica según ISO 13433 inferior a 9 mm, resistencia CBR a punzonamiento 7,5 kN y una masa superficial de 296 g/m². | 1.1 | 3321.96 | 3654.16
mt15dag010a |  | m² |  | Geomembrana homogénea de policloruro de vinilo plastificado (PVC-P), de 1,2 mm de espesor, color gris, con una densidad de 1240 kg/m³ según ISO 1183 y resistencia CBR a punzonamiento de 1,8 kN según ISO 12236, suministrada en rollos de 2,05 m de anchura y 150 m de longitud. | 1.1 | 10099.5 | 11109.4
[5 empty] | Subtotal materiales: |  | 14763.6
2 |  |  |  | Mano de obra
mo029 |  | h |  | Maestro 1ª aplicador de membranas impermeabilizantes. | 0.2 | 8327.21 | 1665.44
mo067 |  | h |  | Ayudante aplicador de membranas impermeabilizantes. | 0.2 | 6224.8 | 1244.96
[5 empty] | Subtotal mano de obra: |  | 2910.4
3 |  |  |  | Herramientas
|  | % |  | Herramientas | 2 | 17674 | 353.48
Coste de mantenimiento decenal: $ 901,37 en los primeros 10 años. |  |  |  |  | Costos directos (1+2+3): |  | 18027.5