## Hoja 1
NIB020 | m² | Imprimación de canal, con geotextil y geomembrana.
Imprimación de canal de agua no potable, con geomembrana homogénea de policloruro de vinilo plastificado (PVC-P), reforzada con fieltro de poliéster no tejido de hilo continuo, con resistencia a la intemperie, de 1,2 mm de espesor, color azul, con una densidad de 1240 kg/m³ según ISO 1183, resistencia CBR a punzonamiento de 2,7 kN según ISO 12236 y una resistencia al desgarro superior a 150 kN/m, colocada con solapes, sin adherir al soporte, sobre geotextil no tejido sintético, termosoldado, de polipropileno, con una resistencia a la tracción longitudinal de 35,0 kN/m, una resistencia a la tracción transversal de 45,0 kN/m, una apertura de cono a la prueba de perforación dinámica según ISO 13433 inferior a 0 mm, resistencia CBR a punzonamiento 1,8 kN y una masa superficial de 500 g/m².
Código |  |  | Unidad | Descripción | Cantidad | Precio unitario | Importe
1 |  |  |  | Materiales
mt14gso030fkJa |  |  | m² | Geotextil no tejido sintético, termosoldado, de polipropileno, con una resistencia a la tracción longitudinal de 35 kN/m, una resistencia a la tracción transversal de 45 kN/m, una apertura de cono a la prueba de perforación dinámica según ISO 13433 inferior a 0 mm, resistencia CBR a punzonamiento 1,8 kN y una masa superficial de 500 g/m². | 1.1 | 5032.79 | 5536.07
mt15dag030b |  |  | m² | Geomembrana homogénea de policloruro de vinilo plastificado (PVC-P), reforzada con fieltro de poliéster no tejido de hilo continuo, con resistencia a la intemperie, de 1,2 mm de espesor, color azul, con una densidad de 1240 kg/m³ según ISO 1183, resistencia CBR a punzonamiento de 2,7 kN según ISO 12236 y una resistencia al desgarro superior a 150 kN/m, suministrada en rollos de 2,05 m de anchura y 150 m de longitud. | 1.1 | 10065.8 | 11072.4
[5 empty] | Subtotal materiales: |  | 16608.4
2 |  |  |  | Mano de obra
mo029 |  |  | h | Maestro 1ª aplicador de membranas impermeabilizantes. | 0.225 | 8327.21 | 1873.62
mo067 |  |  | h | Ayudante aplicador de membranas impermeabilizantes. | 0.225 | 6224.8 | 1400.58
[5 empty] | Subtotal mano de obra: |  | 3274.2
3 |  |  |  | Herramientas
|  |  | % | Herramientas | 2 | 19882.6 | 397.65
Coste de mantenimiento decenal: $ 1.014,01 en los primeros 10 años. |  |  |  |  | Costos directos (1+2+3): |  | 20280.3