## Hoja 1
NIB020 | m² |  | Imprimación de canal, con geotextil y geomembrana.
Imprimación de canal de agua no potable, con geomembrana homogénea de policloruro de vinilo plastificado (PVC-P), con resistencia a la intemperie, de 1,2 mm de espesor, color gris, con una densidad de 1240 kg/m³ según ISO 1183, resistencia CBR a punzonamiento de 1,8 kN según ISO 12236 y una resistencia al desgarro superior a 40 kN/m, colocada con solapes, sin adherir al soporte, sobre geotextil tejido a base de polipropileno, con una resistencia a la tracción longitudinal de 70,0 kN/m, una resistencia a la tracción transversal de 70,0 kN/m, una apertura de cono a la prueba de perforación dinámica según ISO 13433 inferior a 9 mm, resistencia CBR a punzonamiento 7,5 kN y una masa superficial de 296 g/m².
Código |  | Unidad |  | Descripción | Cantidad | Precio unitario | Importe
1 |  |  |  | Materiales
mt14gsa040ff |  | m² |  | Geotextil tejido a base de polipropileno, con una resistencia a la tracción longitudinal de 70 kN/m, una resistencia a la tracción transversal de 70 kN/m, una apertura de cono a la prueba de perforación dinámica según ISO 13433 inferior a 9 mm, resistencia CBR a punzonamiento 7,5 kN y una masa superficial de 296 g/m². | 1.1 | 3321.96 | 3654.16
mt15dag020a |  | m² |  | Geomembrana homogénea de policloruro de vinilo plastificado (PVC-P), con resistencia a la intemperie, de 1,2 mm de espesor, color gris, con una densidad de 1240 kg/m³ según ISO 1183, resistencia CBR a punzonamiento de 1,8 kN según ISO 12236 y una resistencia al desgarro superior a 40 kN/m, suministrada en rollos de 2,05 m de anchura y 150 m de longitud. | 1.1 | 6706.77 | 7377.45
[5 empty] | Subtotal materiales: |  | 11031.6
2 |  |  |  | Mano de obra
mo029 |  | h |  | Maestro 1ª aplicador de membranas impermeabilizantes. | 0.225 | 8327.21 | 1873.62
mo067 |  | h |  | Ayudante aplicador de membranas impermeabilizantes. | 0.225 | 6224.8 | 1400.58
[5 empty] | Subtotal mano de obra: |  | 3274.2
3 |  |  |  | Herramientas
|  | % |  | Herramientas | 2 | 14305.8 | 286.12
Coste de mantenimiento decenal: $ 729,60 en los primeros 10 años. |  |  |  |  | Costos directos (1+2+3): |  | 14591.9