## Hoja 1
NAL010 | m² |  | Aislamiento termoacústico de suelos flotantes, con lanas minerales.
Aislamiento termoacústico de suelos flotantes, formado por panel rígido de lana de roca, no revestido, Acutex, de 20 mm de espesor, resistencia térmica 0,55 m²K/W, conductividad térmica 0,035 W/(mK), cubierto con film de polietileno de 0,2 mm de espesor y desolidarización perimetral realizada con el mismo material aislante. Colocación en obra: a tope, simplemente apoyado, preparado para recibir una sobrelosa de mortero u hormigón. Incluso cinta autoadhesiva para sellado de juntas.
Código |  | Unidad |  | Descripción | Cantidad | Precio unitario | Importe
1 |  |  |  | Materiales
mt16lri015db |  | m² |  | Panel rígido de lana de roca, no revestido, Acutex "ISOVER", de 20 mm de espesor, resistencia térmica 0,55 m²K/W, conductividad térmica 0,035 W/(mK), Euroclase A1 de reacción al fuego. | 1.1 | 6476.11 | 7123.72
mt16png010d |  | m² |  | Film de polietileno de 0,2 mm de espesor y 184 g/m² de masa superficial. | 1.1 | 500.98 | 551.08
mt16aaa030 |  | m |  | Cinta autoadhesiva para sellado de juntas. | 0.25 | 366.57 | 91.64
[5 empty] | Subtotal materiales: |  | 7766.44
2 |  |  |  | Mano de obra
mo054 |  | h |  | Maestro 1ª montador de aislamientos. | 0.091 | 8556.75 | 778.66
mo101 |  | h |  | Ayudante montador de aislamientos. | 0.091 | 6224.8 | 566.46
[5 empty] | Subtotal mano de obra: |  | 1345.12
3 |  |  |  | Herramientas
|  | % |  | Herramientas | 2 | 9111.56 | 182.23
Coste de mantenimiento decenal: $ 1.013,02 en los primeros 10 años. |  |  |  |  | Costos directos (1+2+3): |  | 9293.79