## Hoja 1
QBB050 | m² | Azotea transitable, ventilada, con piso fijo, tipo convencional. Imprimación con láminas de PVC, tipo monocapa.
Azotea transitable, ventilada, con piso fijo, tipo convencional, pendiente del 1% al 5%, para tráfico peatonal privado. FORMACIÓN DE PENDIENTES: tablero cerámico hueco machihembrado de 80x25x3,5 cm con capa de regularización de mortero de cemento, confeccionado en obra, dosificación 1:6, de 3 cm de espesor, acabado platachado, sobre tabiques aligerados de ladrillo cerámico hueco de 24x11,5x9 cm, recibido con mortero de cemento, confeccionado en obra, dosificación 1:6, dispuestos cada 80 cm y con 30 cm de altura media, rematados superiormente con maestras de mortero de cemento, confeccionado en obra, dosificación 1:6; AISLAMIENTO TÉRMICO: manta ligera de lana de vidrio, IBR "ISOVER"; CAPA SEPARADORA BAJO IMPERMEABILIZACIÓN: geotextil no tejido compuesto por fibras de poliéster unidas por agujeteado, (300 g/m²); IMPERMEABILIZACIÓN: tipo monocapa, no adherida, formada por una lámina impermeabilizante flexible de PVC-P, (fv), de 1,2 mm de espesor, con armadura de velo de fibra de vidrio, y con resistencia a la intemperie, fijada en solapes y bordes mediante soldadura termoplástica; CAPA SEPARADORA BAJO PROTECCIÓN: geotextil no tejido compuesto por fibras de poliéster unidas por agujeteado, (300 g/m²); CAPA DE PROTECCIÓN: piso de baldosas cerámicas de gres rústico, 20x20 cm colocadas en capa fina con adhesivo cementoso de fraguado normal, C1 sin ninguna característica adicional, color gris, sobre una capa de regularización de mortero de cemento, confeccionado en obra, dosificación 1:6, de 4 cm de espesor, rejuntadas con mortero de juntas cementoso mejorado, con absorción de agua reducida y resistencia elevada a la abrasión tipo CG 2 W A, color blanco, para juntas de 2 a 15 mm. Incluso crucetas de PVC. El precio no incluye la ejecución y el sellado de las juntas ni la ejecución de remates en los encuentros con paramentos y desagües.
Código |  |  | Unidad | Descripción | Cantidad | Precio unitario | Importe
1 |  |  |  | Materiales
mt04lvc010c |  |  | Ud | Ladrillo cerámico hueco doble, para revestir, 24x11,5x9 cm, densidad 780 kg/m³. | 12 | 186.67 | 2240.04
mt08aaa010a |  |  | m³ | Agua. | 0.02 | 919.27 | 18.39
mt01arg005a |  |  | t | Arena de cantera, para mortero preparado en obra. | 0.139 | 11852.9 | 1647.55
mt08cem000e |  |  | kg | Cemento gris en sacos. | 21.25 | 100.14 | 2127.98
mt16pea020b |  |  | m² | Panel rígido de poliestireno expandido, mecanizado lateral recto, de 20 mm de espesor, resistencia térmica 0,55 m²K/W, conductividad térmica 0,036 W/(mK), para junta de proyecto. | 0.01 | 1637.36 | 16.37
mt16lvi010aad |  |  | m² | Manta ligera de lana de vidrio, IBR "ISOVER", revestida por una de sus caras con papel kraft que actúa como barrera de vapor, de 80 mm de espesor, resistencia térmica 2 m²K/W, conductividad térmica 0,04 W/(mK), Euroclase F de reacción al fuego, capacidad de absorción de agua a corto plazo <=1 kg/m² y factor de resistencia a la difusión del vapor de agua 1. | 1.2 | 4643.26 | 5571.91
mt04lvg020c |  |  | Ud | Tablero cerámico hueco machihembrado, para revestir, 80x25x3 cm, con las testas rectas. | 5 | 254.54 | 1272.7
mt14gsa020dg |  |  | m² | Geotextil no tejido compuesto por fibras de poliéster unidas por agujeteado, con una resistencia a la tracción longitudinal de 3,45 kN/m, una resistencia a la tracción transversal de 3,45 kN/m, una apertura de cono a la prueba de perforación dinámica según ISO 13433 inferior a 15 mm, resistencia CBR a punzonamiento 0,8 kN y una masa superficial de 300 g/m². | 2.1 | 1712.44 | 3596.12
mt15dac010c |  |  | m² | Lámina impermeabilizante flexible de PVC-P, (fv), de 1,2 mm de espesor, con armadura de velo de fibra de vidrio, y con resistencia a la intemperie. | 1.05 | 12337.6 | 12954.5
mt15dan020z |  |  | m | Perfil colaminado de lámina de acero y PVC-P, plano, para remate de imprimación en los extremos de las láminas de PVC-P y en encuentros con elementos verticales. | 0.4 | 2953.61 | 1181.44
mt09mcr021g |  |  | kg | Adhesivo cementoso de fraguado normal, C1, color gris. | 4 | 210.42 | 841.68
mt18bcr010he800 |  |  | m² | Baldosa cerámica de gres rústico, 20x20 cm, $ 8,00/m², capacidad de absorción de agua 3%<=E<6%. | 1.05 | 7563.54 | 7941.72
mt18acc050b |  |  | Ud | Crucetas de PVC para separación entre 3 y 15 mm. | 14 | 17.24 | 241.36
mt18rcr010a300 |  |  | m | Guardapolvos cerámico de gres rústico, de 7 cm de anchura, $ 3,00/m. | 0.04 | 2836.33 | 113.45
mt09mcp020fE |  |  | kg | Mortero de juntas cementoso mejorado, con absorción de agua reducida y resistencia elevada a la abrasión, tipo CG2 W A, color blanco, para juntas de 2 a 15 mm, a base de cemento de alta resistencia, cuarzo, aditivos especiales, pigmentos y resinas sintéticas, para rejuntado de todo tipo de piezas cerámicas. | 0.05 | 466.53 | 23.33
[5 empty] | Subtotal materiales: |  | 39788.6
2 |  |  |  | Maquinaria
mq06hor010 |  |  | h | Concretera eléctrica con una capacidad de amasado de 160 l. | 0.06 | 2206.2 | 132.37
[5 empty] | Subtotal maquinaria: |  | 132.37
3 |  |  |  | Mano de obra
mo020 |  |  | h | Maestro 1ª construcción. | 0.887 | 8327.21 | 7386.24
mo113 |  |  | h | Jornal construcción. | 1.66 | 5997.35 | 9955.6
mo029 |  |  | h | Maestro 1ª aplicador de membranas impermeabilizantes. | 0.159 | 8327.21 | 1324.03
mo067 |  |  | h | Ayudante aplicador de membranas impermeabilizantes. | 0.159 | 6224.8 | 989.74
mo054 |  |  | h | Maestro 1ª montador de aislamientos. | 0.057 | 8556.75 | 487.73
mo101 |  |  | h | Ayudante montador de aislamientos. | 0.057 | 6224.8 | 354.81
mo023 |  |  | h | Maestro 1ª solador. | 0.455 | 8327.21 | 3788.88
mo061 |  |  | h | Ayudante solador. | 0.227 | 6224.8 | 1413.03
[5 empty] | Subtotal mano de obra: |  | 25700.1
4 |  |  |  | Herramientas
|  |  | % | Herramientas | 2 | 65621 | 1312.42
Coste de mantenimiento decenal: $ 18.741,35 en los primeros 10 años. |  |  |  |  | Costos directos (1+2+3+4): |  | 66933.4