## Hoja 1
ZHB020 | m² |  | Rehabilitación energética de cubierta inclinada sobre espacio no habitable, con aislamiento térmico por el interior. Sistema "ISOVER".
Rehabilitación energética de cubierta inclinada sobre espacio no habitable, con aislamiento térmico por el interior. Sistema "ISOVER" formado por: manta ligera de lana de vidrio, IBR Velo "ISOVER", revestida por una de sus caras con un velo de vidrio que aumenta su resistencia a tracción, de 60 mm de espesor, resistencia térmica 1,3 m²K/W, conductividad térmica 0,044 W/(mK). Incluso cinta autoadhesiva para sellado de juntas.
Código |  | Unidad |  | Descripción | Cantidad | Precio unitario | Importe
1 |  |  |  | Materiales
mt16lvi010abb |  | m² |  | Manta ligera de lana de vidrio, IBR Velo "ISOVER", revestida por una de sus caras con un velo de vidrio que aumenta su resistencia a tracción, de 60 mm de espesor, resistencia térmica 1,3 m²K/W, conductividad térmica 0,044 W/(mK), Euroclase A1 de reacción al fuego, capacidad de absorción de agua a corto plazo <=1 kg/m² y factor de resistencia a la difusión del vapor de agua 1. | 1.1 | 4704.35 | 5174.79
mt16aaa030 |  | m |  | Cinta autoadhesiva para sellado de juntas. | 1 | 366.57 | 366.57
[5 empty] | Subtotal materiales: |  | 5541.36
2 |  |  |  | Mano de obra
mo054 |  | h |  | Maestro 1ª montador de aislamientos. | 0.093 | 8556.75 | 795.78
mo101 |  | h |  | Ayudante montador de aislamientos. | 0.093 | 6224.8 | 578.91
[5 empty] | Subtotal mano de obra: |  | 1374.69
3 |  |  |  | Herramientas
|  | % |  | Herramientas | 2 | 6916.05 | 138.32
Coste de mantenimiento decenal: $ 465,59 en los primeros 10 años. |  |  |  |  | Costos directos (1+2+3): |  | 7054.37