## Hoja 1
FBY020 | m² |  | Tabique de placas de yeso laminado, para cerramiento de hueco de ascensor. Sistema Shaftwall "KNAUF".
Cerramiento de hueco de ascensor mediante el sistema Shaftwall W633.es "KNAUF de tabique múltiple, de 4,60 m de altura máxima y 125 mm de espesor total, con nivel de calidad del acabado Q2, formado por una estructura simple, de perfiles de lámina de acero galvanizado de 60 mm de anchura, a base de montantes tipo CT 60 (elementos verticales), separados 600 mm entre sí, y canales (elementos horizontales), a la que se atornillan cuatro placas en total una placa tipo maciza (DFH2) en una cara y tres placas tipo cortafuego (DF) en la otra cara; aislamiento acústico mediante panel semirrígido de lana mineral, espesor 45 mm, entre montantes de tipo CT. Incluso banda desolidarizadora; fijaciones para el anclaje de canales y montantes metálicos; tornillería para la fijación de las placas; cinta de papel con refuerzo metálico "KNAUF" y pasta de juntas Jointfiller F-1 GLS "KNAUF", cinta microperforada de papel "KNAUF". El precio incluye la resolución de encuentros y puntos singulares.
Código |  | Unidad |  | Descripción | Cantidad | Precio unitario | Importe
1 |  |  |  | Materiales
mt12pck020b |  | m |  | Banda acústica de dilatación, autoadhesiva, de espuma de poliuretano de celdas cerradas "KNAUF", de 3,2 mm de espesor y 50 mm de anchura, resistencia térmica 0,10 m²K/W, conductividad térmica 0,032 W/(mK). | 1.2 | 169.76 | 203.71
mt12sak030a |  | m |  | Canal CT 62 "KNAUF", de acero galvanizado. | 0.7 | 5233.86 | 3663.7
mt12psg220 |  | Ud |  | Fijación compuesta por taco y tornillo 5x27. | 1.6 | 44.34 | 70.94
mt12sak020a |  | m |  | Montante CT 60 "KNAUF", de acero galvanizado. | 2 | 12964 | 25928
mt12sak010a |  | m² |  | Placa de yeso laminado DFH2 / - 600 / 3000 / 20 / con los bordes longitudinales cuadrados, maciza "KNAUF", Euroclase A2-s1, d0 de reacción al fuego. | 1 | 5116.64 | 5116.64
mt16lra060b |  | m² |  | Panel semirrígido de lana mineral, espesor 45 mm, Euroclase A1 de reacción al fuego y factor de resistencia a la difusión del vapor de agua 1. | 1.05 | 7016.69 | 7367.52
mt12ptk010dc |  | Ud |  | Tornillo autoperforante TB "KNAUF" 3,5x25. | 8 | 7.59 | 60.72
mt12ppk010eb |  | m² |  | Placa de yeso laminado DF / - 1200 / longitud / 15 / con los bordes longitudinales afinados, cortafuego "KNAUF"; Euroclase A2-s1, d0 de reacción al fuego. | 3 | 5316.62 | 15949.9
mt12ptk010cf |  | Ud |  | Tornillo autoperforante TN "KNAUF" 3,5x45. | 15 | 9.99 | 149.85
mt12ptk010cg |  | Ud |  | Tornillo autoperforante TN "KNAUF" 3,9x55. | 15 | 17.48 | 262.2
mt12ptk010ch |  | Ud |  | Tornillo autoperforante TN "KNAUF" 4,2x70. | 15 | 24.83 | 372.45
mt12pik010f |  | kg |  | Pasta de juntas Jointfiller F-1 GLS "KNAUF", Euroclase A2-s1, d0 de reacción al fuego, rango de temperatura de trabajo de 5 a 30°C, para aplicación manual con cinta de juntas. | 1.4 | 640.93 | 897.3
mt12pik010e |  | kg |  | Pasta de juntas Jointfiller 24H "KNAUF", Euroclase A2-s1, d0 de reacción al fuego, rango de temperatura de trabajo de 5 a 30°C, para aplicación manual con cinta de juntas. | 1.428 | 640.93 | 915.25
mt12pck010a |  | m |  | Cinta microperforada de papel "KNAUF" de 50 mm de anchura. | 1.6 | 30.75 | 49.2
mt12pck010d |  | m |  | Cinta de papel con refuerzo metálico "KNAUF" de 52 mm de anchura. | 0.15 | 292.93 | 43.94
[5 empty] | Subtotal materiales: |  | 61051.2
2 |  |  |  | Mano de obra
mo053 |  | h |  | Maestro 1ª montador de prefabricados interiores. | 0.884 | 8556.75 | 7564.17
mo100 |  | h |  | Ayudante montador de mamparas y sistemas de placas. | 0.884 | 6224.8 | 5502.72
[5 empty] | Subtotal mano de obra: |  | 13066.9
3 |  |  |  | Herramientas
|  | % |  | Herramientas | 2 | 74118.1 | 1482.36
Coste de mantenimiento decenal: $ 3.780,02 en los primeros 10 años. |  |  |  |  | Costos directos (1+2+3): |  | 75600.5