## Hoja 1
MBH010 | m² |  | Base de hormigón.
Base de hormigón con adición de fibras de 15 cm de espesor, con juntas, realizada con hormigón H20 (20) 20/6, no expuesto a ciclos hielo-deshielo, exposición a sulfatos despreciable, sin requerimiento de permeabilidad, docilidad blanda, preparado en central, con cemento grado normal con un contenido de fibras sin función estructural, fibras de vidrio resistentes a los álcalis (AR) de 2 kg/m³, extendido y vibrado manual, mediante regla vibrante, con acabado maestreado, para su posterior uso como soporte de piso; apoyada sobre capa base existente. El precio no incluye la capa base.
Código |  | Unidad |  | Descripción | Cantidad | Precio unitario | Importe
1 |  |  |  | Materiales
mt08fic020b |  | kg |  | Fibras de vidrio resistentes a los álcalis (AR), con un contenido mínimo de zirconio del 17,1%, de 13 mm de longitud y 13,5 micras de diámetro, con 100 filamentos por hebra unidos entre sí mediante adhesivo, límite elástico 74000 N/mm², resistencia a tracción 1620 MPa, para prevenir fisuras por retracción en elementos de hormigón. | 0.3 | 5320.88 | 1596.26
mt08aaa010a |  | m³ |  | Agua. | 0.027 | 914.24 | 24.68
mt01arg000e |  | m³ |  | Arena cribada. | 0.071 | 10710.1 | 760.42
mt01arg001em |  | m³ |  | Árido grueso homogeneizado, de tamaño máximo 20 mm. | 0.123 | 17512.5 | 2154.03
mt08cem000e |  | kg |  | Cemento gris en sacos. | 45.675 | 99.59 | 4548.77
[5 empty] | Subtotal materiales: |  | 9084.16
2 |  |  |  | Maquinaria
mq06vib020 |  | h |  | Regla vibrante de 3 m. | 0.095 | 3328.1 | 316.17
mq06hor010 |  | h |  | Concretera eléctrica con una capacidad de amasado de 160 l. | 0.104 | 2195.23 | 228.3
[5 empty] | Subtotal maquinaria: |  | 544.47
3 |  |  |  | Mano de obra
mo041 |  | h |  | Maestro 1ª construcción de obra civil. | 0.055 | 8327.21 | 458
mo087 |  | h |  | Ayudante construcción de obra civil. | 0.055 | 6224.8 | 342.36
[5 empty] | Subtotal mano de obra: |  | 800.36
4 |  |  |  | Herramientas
|  | % |  | Herramientas | 2 | 10429 | 208.58
Coste de mantenimiento decenal: $ 744,63 en los primeros 10 años. |  |  |  |  | Costos directos (1+2+3+4): |  | 10637.6