## Hoja 1
EHY091 | m | Reparación de frente de losa de hormigón armado, mediante recrecido con hormigón armado.
Reparación de frente de losa de hormigón armado, de canto 30 cm, mediante picado del hormigón deteriorado con martillo eléctrico, eliminando el hormigón en mal estado hasta llegar a las armaduras; saneado de las armaduras que han quedado al descubierto con proyección en seco de chorro de partículas de material abrasivo (silicato de aluminio), eliminando la suciedad superficial, la herrumbre y toda sustancia que pueda disminuir la adherencia entre las armaduras y el material de reparación a aplicar, hasta alcanzar un grado de preparación Sa 2 ½ según ISO 8501-1; aplicación manual de imprimación activa monocomponente modificada con polímeros, MasterEmaco P 5000 AP "MBCC de Sika", de color gris claro, a base de cementos, áridos de granulometría seleccionada, inhibidores de corrosión y polímeros en polvo, con bajo contenido en cromato, garantizando la adherencia entre ambos, con 1,6 kg/m² de consumo medio; recrecido de la losa con hormigón armado, realizado con hormigón H20 (20) 12/6, no expuesto a ciclos hielo-deshielo, exposición a sulfatos despreciable, sin requerimiento de permeabilidad, no expuesto a ambientes salinos, docilidad blanda, preparado en central, con cemento grado normal, y vaciado con medios manuales y acero A63-42H, con una cuantía de 5 kg/m, con anclaje químico estructural, mediante perforación de 10 mm de diámetro y 85 mm de profundidad, relleno del orificio con inyección de resina epoxi, libre de estireno, MasterFlow 932 AN "MBCC de Sika", aplicada con boquilla de dosificación y mezcla automática, y posterior inserción de varilla roscada con tuerca y arandela de acero galvanizado calidad 5.8, según ISO 898-1, de 8 mm de diámetro y 110 mm de longitud. El precio incluye el montaje y retiro del sistema de moldaje y el desplazamiento, montaje y desmontaje en obra del equipo de proyección.
Código |  |  | Unidad | Descripción | Cantidad | Precio unitario | Importe
1 |  |  |  | Materiales
mt08lim050 |  |  | l | Disolvente de tricloroetileno, para aceites, grasas y resinas. | 0.03 | 5945.71 | 178.37
mt08lim010a |  |  | kg | Abrasivo para limpieza mediante chorro a presión, formado por partículas de silicato de aluminio. | 1.05 | 155.39 | 163.16
mt09reh020d |  |  | kg | Imprimación activa monocomponente modificada con polímeros, MasterEmaco P 5000 AP "MBCC de Sika", de color gris claro, de endurecimiento rápido, para la protección y pasivación de armaduras de acero, y como puente de unión entre mortero de reparación y hormigón existente. | 0.48 | 2139.9 | 1027.15
mt26reh305aa |  |  | Ud | Anclaje compuesto por varilla roscada de acero galvanizado calidad 5.8, según ISO 898-1 de 8 mm de diámetro, y 110 mm de longitud, tuerca y arandela, para fijaciones sobre estructuras de hormigón. | 1 | 631.13 | 631.13
mt26reh100p |  |  | Ud | Cartucho de 400 ml de resina epoxi, libre de estireno, MasterFlow 932 AN "MBCC de Sika", de dos componentes, con dosificador y boquilla de mezcla automática, para anclajes estructurales verticales y horizontales. | 0.851 | 15364 | 13074.8
mt07aco100a |  |  | kg | Acero en barras con resaltes, A63-42H, de varios diámetros, según NCh204.Of77. | 5 | 685.64 | 3428.2
mt10haf090aebm |  |  | m³ | Hormigón H20 (20) 12/6, no expuesto a ciclos hielo-deshielo, exposición a sulfatos despreciable, sin requerimiento de permeabilidad, no expuesto a ambientes salinos, docilidad blanda, preparado en central, con cemento grado normal, según NCh 170.Of85 y ACI 318-08. | 0.024 | 58667.9 | 1408.03
mt50spa052b |  |  | m | Tablón de madera de pino, de 20x7,2 cm. | 0.2 | 3894.96 | 778.99
mt50spa101 |  |  | kg | Clavos de acero. | 0.009 | 1153.41 | 10.38
mt50spa081a |  |  | Ud | Puntal metálico telescópico, de hasta 3 m de altura. | 0.013 | 11862.3 | 154.21
[5 empty] | Subtotal materiales: |  | 20854.4
2 |  |  |  | Maquinaria
mq05mai030 |  |  | h | Martillo neumático. | 0.313 | 2996.97 | 938.05
mq05pdm110 |  |  | h | Compresor portátil diesel media presión 10 m³/min. | 0.156 | 5083.1 | 792.96
mq08lch010 |  |  | h | Equipo de chorro de arena a presión. | 0.035 | 2100.82 | 73.53
[5 empty] | Subtotal maquinaria: |  | 1804.54
3 |  |  |  | Mano de obra
mo020 |  |  | h | Maestro 1ª construcción. | 1.05 | 8324.16 | 8740.37
mo113 |  |  | h | Jornal construcción. | 1.05 | 5995.15 | 6294.91
[5 empty] | Subtotal mano de obra: |  | 15035.3
4 |  |  |  | Herramientas
|  |  | % | Herramientas | 2 | 37694.2 | 753.88
Coste de mantenimiento decenal: $ 11.053,82 en los primeros 10 años. |  |  |  |  | Costos directos (1+2+3+4): |  | 38448.1