## Hoja 1
QAE011 | m² |  | Azotea transitable, no ventilada, con piso flotante sobre soportes, tipo convencional. Imprimación con membranas asfálticas, tipo monocapa mejorada.
Azotea transitable, no ventilada, con piso flotante sobre soportes, tipo convencional, pendiente del 1% al 5%, para tráfico peatonal privado. FORMACIÓN DE PENDIENTES: mediante encintado de limatesas, limahoyas y juntas con maestras de ladrillo cerámico hueco doble y capa de arcilla expandida, vertida en seco y consolidada en su superficie con lechada de cemento, proporcionando una resistencia a compresión de 1 MPa y con una conductividad térmica de 0,087 W/(mK), con espesor medio de 10 cm; con capa de regularización de mortero de cemento, confeccionado en obra, dosificación 1:6 de 4 cm de espesor, acabado platachado; AISLAMIENTO TÉRMICO: panel rígido de lana mineral soldable, hidrofugada, de 50 mm de espesor; CAPA SEPARADORA BAJO CAPA DE REFUERZO: geotextil no tejido compuesto por fibras de poliéster unidas por agujeteado, (150 g/m²); CAPA DE REFUERZO: mortero de cemento CEM II/B-P 32,5 N tipo M-10 de 4 cm de espesor; IMPERMEABILIZACIÓN: tipo monocapa, adherida, formada por una membrana de betún modificado con elastómero SBS, de 3,5 mm de espesor, con armadura de fieltro de poliéster no tejido de 160 g/m², mejorada con una membrana de betún aditivado con plastómero APP, totalmente adheridas con soplete; CAPA SEPARADORA BAJO PROTECCIÓN: geotextil no tejido compuesto por fibras de poliéster unidas por agujeteado, (200 g/m²); CAPA DE PROTECCIÓN: piso flotante de baldosas de cemento de 40x40 cm, apoyadas sobre soportes regulables, de 30 a 50 mm. El precio no incluye la ejecución y el sellado de las juntas ni la ejecución de remates en los encuentros con paramentos y desagües.
Código |  | Unidad |  | Descripción | Cantidad | Precio unitario | Importe
1 |  |  |  | Materiales
mt04lvc010c |  | Ud |  | Ladrillo cerámico hueco doble, para revestir, 24x11,5x9 cm, densidad 780 kg/m³. | 3 | 188.02 | 564.06
mt01arl030a |  | m³ |  | Arcilla expandida, suministrada en sacos. | 0.1 | 95909.6 | 9590.96
mt09lec020b |  | m³ |  | Lechada de cemento CEM II/B-P 32,5 N 1/3. | 0.01 | 68065.6 | 680.66
mt16pea020b |  | m² |  | Panel rígido de poliestireno expandido, mecanizado lateral recto, de 20 mm de espesor, resistencia térmica 0,55 m²K/W, conductividad térmica 0,036 W/(mK), para junta de proyecto. | 0.01 | 1783.23 | 17.83
mt08aaa010a |  | m³ |  | Agua. | 0.008 | 924.2 | 7.39
mt01arg005a |  | t |  | Arena de cantera, para mortero preparado en obra. | 0.065 | 11947.9 | 776.62
mt08cem000e |  | kg |  | Cemento gris en sacos. | 10 | 100.67 | 1006.7
mt16lrc010fd |  | m² |  | Panel rígido de lana mineral soldable, hidrofugada, revestido con betún asfáltico y film de polipropileno termofusible, de 50 mm de espesor, resistencia térmica >= 1,3 m²K/W, conductividad térmica 0,038 W/(mK), Euroclase F de reacción al fuego. | 1.05 | 34310.6 | 36026.1
mt14gsa020bc |  | m² |  | Geotextil no tejido compuesto por fibras de poliéster unidas por agujeteado, con una resistencia a la tracción longitudinal de 1,88 kN/m, una resistencia a la tracción transversal de 1,49 kN/m, una apertura de cono a la prueba de perforación dinámica según ISO 13433 inferior a 40 mm, resistencia CBR a punzonamiento 0,3 kN y una masa superficial de 150 g/m². | 1.05 | 836.8 | 878.64
mt09mor010e |  | m³ |  | Mortero de cemento CEM II/B-P 32,5 N tipo M-10, confeccionado en obra con 380 kg/m³ de cemento y una proporción en volumen 1/4. | 0.04 | 80578.6 | 3223.14
mt14lba010g |  | m² |  | Membrana de betún modificado con elastómero SBS, de 3,5 mm de espesor, masa nominal 4 kg/m², con armadura de fieltro de poliéster no tejido de 160 g/m², de superficie no protegida. | 1.1 | 8535.34 | 9388.87
mt14lad010a |  | m² |  | Membrana de betún aditivado con plastómero APP, de 2,5 mm de espesor, masa nominal 3 kg/m², con armadura de fieltro de fibra de vidrio de 60 g/m², de superficie no protegida. | 1.1 | 4207.9 | 4628.69
mt14gsa020ce |  | m² |  | Geotextil no tejido compuesto por fibras de poliéster unidas por agujeteado, con una resistencia a la tracción longitudinal de 1,63 kN/m, una resistencia a la tracción transversal de 2,08 kN/m, una apertura de cono a la prueba de perforación dinámica según ISO 13433 inferior a 27 mm, resistencia CBR a punzonamiento 0,4 kN y una masa superficial de 200 g/m². | 1.05 | 1147.61 | 1204.99
mt18acc030aa |  | Ud |  | Soporte regulable, de poliolefinas, con adición de carga mineral, de color negro, con 750 kg de capacidad mecánica a compresión y base redonda plana, para alturas entre 30 y 50 mm; estabilidad térmica de -25°C hasta 110°C; imputrescible, con resistencia al envejecimiento y a la intemperie. | 7.5 | 735.39 | 5515.43
mt18bho010b |  | m² |  | Baldosa de cemento con acabado en garbancillo, de 40x40 cm. | 1.05 | 5654.69 | 5937.42
[5 empty] | Subtotal materiales: |  | 79447.5
2 |  |  |  | Maquinaria
mq06hor010 |  | h |  | Concretera eléctrica con una capacidad de amasado de 160 l. | 0.032 | 2262.69 | 72.41
[5 empty] | Subtotal maquinaria: |  | 72.41
3 |  |  |  | Mano de obra
mo020 |  | h |  | Maestro 1ª construcción. | 0.336 | 8324.16 | 2796.92
mo113 |  | h |  | Jornal construcción. | 0.871 | 5995.15 | 5221.78
mo029 |  | h |  | Maestro 1ª aplicador de membranas impermeabilizantes. | 0.174 | 8324.16 | 1448.4
mo067 |  | h |  | Ayudante aplicador de membranas impermeabilizantes. | 0.174 | 6222.52 | 1082.72
mo054 |  | h |  | Maestro 1ª montador de aislamientos. | 0.062 | 8553.61 | 530.32
mo101 |  | h |  | Ayudante montador de aislamientos. | 0.062 | 6222.52 | 385.8
[5 empty] | Subtotal mano de obra: |  | 11465.9
4 |  |  |  | Herramientas
|  | % |  | Herramientas | 2 | 90985.8 | 1819.72
Coste de mantenimiento decenal: $ 31.182,66 en los primeros 10 años. |  |  |  |  | Costos directos (1+2+3+4): |  | 92805.6