## Hoja 1
QDB011 | m² |  | Azotea no transitable, no ventilada, con grava, tipo convencional. Imprimación con membranas asfálticas, tipo monocapa mejorada.
Azotea no transitable, no ventilada, con grava, tipo convencional, pendiente del 1% al 5%. FORMACIÓN DE PENDIENTES: mediante encintado de limatesas, limahoyas y juntas con maestras de ladrillo cerámico hueco doble y capa de arcilla expandida, vertida en seco y consolidada en su superficie con lechada de cemento, proporcionando una resistencia a compresión de 1 MPa y con una conductividad térmica de 0,087 W/(mK), con espesor medio de 10 cm; con capa de regularización de mortero de cemento, confeccionado en obra, dosificación 1:6 de 4 cm de espesor, acabado platachado; AISLAMIENTO TÉRMICO: panel de espuma de poliisocianurato soldable, de 40 mm de espesor; IMPERMEABILIZACIÓN: tipo monocapa, adherida, formada por una membrana de betún modificado con elastómero SBS, de 3,5 mm de espesor, con armadura de fieltro de poliéster no tejido de 160 g/m², totalmente adherida con soplete; CAPA SEPARADORA BAJO PROTECCIÓN: geotextil no tejido compuesto por fibras de poliéster unidas por agujeteado, (200 g/m²); CAPA DE PROTECCIÓN: Capa de cantos rodados lavados, con un espesor medio de 10 cm. El precio no incluye la ejecución y el sellado de las juntas ni la ejecución de remates en los encuentros con paramentos y desagües.
Código |  | Unidad |  | Descripción | Cantidad | Precio unitario | Importe
1 |  |  |  | Materiales
mt04lvc010c |  | Ud |  | Ladrillo cerámico hueco doble, para revestir, 24x11,5x9 cm, densidad 780 kg/m³. | 3 | 188.02 | 564.06
mt01arl030a |  | m³ |  | Arcilla expandida, suministrada en sacos. | 0.1 | 95909.6 | 9590.96
mt09lec020b |  | m³ |  | Lechada de cemento CEM II/B-P 32,5 N 1/3. | 0.01 | 68065.6 | 680.66
mt16pea020b |  | m² |  | Panel rígido de poliestireno expandido, mecanizado lateral recto, de 20 mm de espesor, resistencia térmica 0,55 m²K/W, conductividad térmica 0,036 W/(mK), para junta de proyecto. | 0.01 | 1783.23 | 17.83
mt08aaa010a |  | m³ |  | Agua. | 0.008 | 924.2 | 7.39
mt01arg005a |  | t |  | Arena de cantera, para mortero preparado en obra. | 0.065 | 11947.9 | 776.62
mt08cem000e |  | kg |  | Cemento gris en sacos. | 10 | 100.67 | 1006.7
mt16pol020a |  | m² |  | Panel de espuma de poliisocianurato soldable, de 40 mm de espesor, resistencia a compresión 175 kPa, resistencia térmica 1,4 m²K/W, conductividad térmica 0,028 W/(mK), protegido superiormente con velo de vidrio con acabado asfáltico e inferiormente con velo de vidrio, Euroclase B-s2, d0 de reacción al fuego. | 1.05 | 13037.5 | 13689.4
mt14lba010g |  | m² |  | Membrana de betún modificado con elastómero SBS, de 3,5 mm de espesor, masa nominal 4 kg/m², con armadura de fieltro de poliéster no tejido de 160 g/m², de superficie no protegida. | 1.1 | 8535.34 | 9388.87
mt14lad010a |  | m² |  | Membrana de betún aditivado con plastómero APP, de 2,5 mm de espesor, masa nominal 3 kg/m², con armadura de fieltro de fibra de vidrio de 60 g/m², de superficie no protegida. | 1.1 | 4207.9 | 4628.69
mt14gsa020ce |  | m² |  | Geotextil no tejido compuesto por fibras de poliéster unidas por agujeteado, con una resistencia a la tracción longitudinal de 1,63 kN/m, una resistencia a la tracción transversal de 2,08 kN/m, una apertura de cono a la prueba de perforación dinámica según ISO 13433 inferior a 27 mm, resistencia CBR a punzonamiento 0,4 kN y una masa superficial de 200 g/m². | 1.05 | 1147.61 | 1204.99
mt01arc010 |  | t |  | Cantos rodados lavados, de granulometría comprendida entre 16 y 32 mm. | 0.18 | 14370.7 | 2586.73
[5 empty] | Subtotal materiales: |  | 44142.9
2 |  |  |  | Maquinaria
mq06hor010 |  | h |  | Concretera eléctrica con una capacidad de amasado de 160 l. | 0.032 | 2262.69 | 72.41
[5 empty] | Subtotal maquinaria: |  | 72.41
3 |  |  |  | Mano de obra
mo020 |  | h |  | Maestro 1ª construcción. | 0.205 | 8324.16 | 1706.45
mo113 |  | h |  | Jornal construcción. | 0.697 | 5995.15 | 4178.62
mo029 |  | h |  | Maestro 1ª aplicador de membranas impermeabilizantes. | 0.149 | 8324.16 | 1240.3
mo067 |  | h |  | Ayudante aplicador de membranas impermeabilizantes. | 0.149 | 6222.52 | 927.16
mo054 |  | h |  | Maestro 1ª montador de aislamientos. | 0.062 | 8553.61 | 530.32
mo101 |  | h |  | Ayudante montador de aislamientos. | 0.062 | 6222.52 | 385.8
[5 empty] | Subtotal mano de obra: |  | 8968.65
4 |  |  |  | Herramientas
|  | % |  | Herramientas | 2 | 53183.9 | 1063.68
Coste de mantenimiento decenal: $ 10.849,52 en los primeros 10 años. |  |  |  |  | Costos directos (1+2+3+4): |  | 54247.6