## Hoja 1
RLH010 | m² |  | Hidrófugo transparente para fachadas.
Tratamiento superficial de protección hidrófuga para fachadas de piedra natural, mediante impregnación hidrófuga y oleófuga, MasterProtect H 305 "MBCC de Sika", incolora, aplicada en manos sucesivas hasta la saturación del elemento (rendimiento: 0,2 l/m²).
Código |  | Unidad |  | Descripción | Cantidad | Precio unitario | Importe
1 |  |  |  | Materiales
mt27tsb030d |  | l |  | Impregnación hidrófuga y oleófuga, MasterProtect H 305 "MBCC de Sika", incolora, a base de alcoxisilano de alquilo en base acuosa, sin disolventes, con una profundidad media de penetración de 6,8 mm, repelente del agua y la suciedad, con propiedades tixotrópicas, permeable al vapor de agua, antimoho y antiverdín, con efecto preventivo de las eflorescencias y con resistencia a los rayos UV y a los álcalis, para aplicación sobre superficies de hormigón, mortero, ladrillo cerámico o piedra natural. | 0.2 | 4471.95 | 894.39
[5 empty] | Subtotal materiales: |  | 894.39
2 |  |  |  | Mano de obra
mo038 |  | h |  | Maestro 1ª pintor. | 0.224 | 8324.16 | 1864.61
[5 empty] | Subtotal mano de obra: |  | 1864.61
3 |  |  |  | Herramientas
|  | % |  | Herramientas | 2 | 2759 | 55.18
Coste de mantenimiento decenal: $ 2.645,33 en los primeros 10 años. |  |  |  |  | Costos directos (1+2+3): |  | 2814.18