## Hoja 1
FFQ010 | m² | Hoja de tabique interior, de albañilería de ladrillo cerámico para revestir.
Hoja de tabique interior, de 7 cm de espesor, de albañilería de ladrillo cerámico hueco doble, para revestir, 33x16x7 cm, con juntas horizontales y verticales de 10 mm de espesor, recibida con mortero de cemento confeccionado en obra, con 250 kg/m³ de cemento, color gris, dosificación 1:6, suministrado en sacos.
Código |  | Unidad | Descripción | Cantidad | Precio unitario | Importe
1 |  |  | Materiales
mt04lvc010g |  | Ud | Ladrillo cerámico hueco doble, para revestir, 33x16x7 cm, densidad 810 kg/m³. | 18 | 289.27 | 5206.86
mt08aaa010a |  | m³ | Agua. | 0.004 | 924.2 | 3.7
mt01arg005a |  | t | Arena de cantera, para mortero preparado en obra. | 0.01 | 11947.9 | 119.48
mt08cem000e |  | kg | Cemento gris en sacos. | 1.588 | 100.67 | 159.86
|  |  |  | Subtotal materiales: |  | 5489.9
2 |  |  | Maquinaria
mq06hor010 |  | h | Concretera eléctrica con una capacidad de amasado de 160 l. | 0.004 | 2262.69 | 9.05
|  |  |  | Subtotal maquinaria: |  | 9.05
3 |  |  | Mano de obra
mo021 |  | h | Maestro 1ª albañil. | 0.398 | 8689.02 | 3458.23
mo114 |  | h | Jornal albañil. | 0.271 | 6257.69 | 1695.83
|  |  |  | Subtotal mano de obra: |  | 5154.06
4 |  |  | Herramientas
|  | % | Herramientas | 2 | 10653 | 213.06
Coste de mantenimiento decenal: $ 217,32 en los primeros 10 años. |  |  |  | Costos directos (1+2+3+4): |  | 10866.1