## Hoja 1
NAK020 | m² | Aislamiento térmico vertical de radieres en contacto con el terreno, con poliestireno extruido.
Aislamiento térmico vertical de radieres en contacto con el terreno, formado por panel rígido de poliestireno extruido, de superficie lisa y mecanizado lateral a media madera, de 50 mm de espesor, resistencia a compresión >= 500 kPa, resistencia térmica 1,5 m²K/W, conductividad térmica 0,034 W/(mK), colocado a tope en el perímetro del radier, simplemente apoyado, cubierto con film de polietileno de 0,2 mm de espesor, preparado para recibir un radier de hormigón. Incluso cinta autoadhesiva para sellado de juntas.
Código |  | Unidad | Descripción | Cantidad | Precio unitario | Importe
1 |  |  | Materiales
mt16pxa010bbq |  | m² | Panel rígido de poliestireno extruido, de superficie lisa y mecanizado lateral a media madera, de 50 mm de espesor, resistencia a compresión >= 500 kPa, resistencia térmica 1,5 m²K/W, conductividad térmica 0,034 W/(mK), Euroclase E de reacción al fuego, con código de designación XPS-EN 13164-T1-CS(10/Y)500-DS(70,90)-DLT(2)5-CC(2/1,5/50)175-WL(T)0,7-WD(V)3-FTCD1. | 1.1 | 14166.8 | 15583.5
mt16png010d |  | m² | Film de polietileno de 0,2 mm de espesor y 184 g/m² de masa superficial. | 1.1 | 500.98 | 551.08
mt16aaa030 |  | m | Cinta autoadhesiva para sellado de juntas. | 0.4 | 366.57 | 146.63
|  |  |  | Subtotal materiales: |  | 16281.2
2 |  |  | Mano de obra
mo054 |  | h | Maestro 1ª montador de aislamientos. | 0.193 | 8556.75 | 1651.45
mo101 |  | h | Ayudante montador de aislamientos. | 0.193 | 6224.8 | 1201.39
|  |  |  | Subtotal mano de obra: |  | 2852.84
3 |  |  | Herramientas
|  | % | Herramientas | 2 | 19134 | 382.68
|  |  |  | Costos directos (1+2+3): |  | 19516.7