## Hoja 1
EHZ110 | m² |  | Refuerzo a cortante de vigas, con hoja de fibra de carbono MasterBrace "MBCC de Sika".
Refuerzo a cortante de vigas de hormigón armado, mediante el sistema MasterBrace "MBCC de Sika", con DIT nº 572R, formado por 2 capas de hojas de fibra de carbono unidireccional, MasterBrace FIB 300/50 CFS "MBCC de Sika", 300 g/m², de 500x100 mm y 0,165 mm de espesor, resistencia a tracción 4900 MPa y elongación última 2,1%, impregnadas por ambas caras con MasterBrace SAT 4500 "MBCC de Sika" colocada sobre la superficie soporte de hormigón previamente imprimada con MasterBrace P 3500 "MBCC de Sika", aplicada con brocha. El precio no incluye la preparación del soporte ni el revestimiento.
Código |  | Unidad |  | Descripción | Cantidad | Precio unitario | Importe
1 |  |  |  | Materiales
mt09reh420a |  | kg |  | Imprimación de dos componentes a base de resina epoxi sin disolventes, MasterBrace P 3500 "MBCC de Sika", para aplicar con brocha o rodillo sobre elemento estructural a reforzar mediante hojas o laminados de fibra de carbono. | 0.2 | 15372.5 | 3074.49
mt09reh400a |  | m² |  | Hoja de fibra de carbono unidireccional, MasterBrace FIB 300/50 CFS "MBCC de Sika", 300 g/m², de 500x100 mm y 0,165 mm de espesor, resistencia a tracción 4900 MPa, módulo de elasticidad 230.000 N/mm² y elongación última 2,1%, para refuerzo de estructuras. | 2.2 | 22574.8 | 49664.4
mt09reh430a |  | kg |  | Resina epoxi saturante sin disolventes, MasterBrace SAT 4500 "MBCC de Sika", para la aplicación con rodillo sobre soportes de hormigón o acero, en sistemas de refuerzo estructural mediante hojas de fibra de carbono, fibra de vidrio o fibra de aramida en pilares trabajando a compresión, vigas trabajando a cortante o flexión. | 1.232 | 13623 | 16783.5
[5 empty] | Subtotal materiales: |  | 69522.5
2 |  |  |  | Mano de obra
mo042 |  | h |  | Maestro 1ª estructurista. | 0.788 | 8665.87 | 6828.71
mo089 |  | h |  | Ayudante de estructurista. | 0.788 | 6473.56 | 5101.17
[5 empty] | Subtotal mano de obra: |  | 11929.9
3 |  |  |  | Herramientas
|  | % |  | Herramientas | 2 | 81452.4 | 1629.05
Coste de mantenimiento decenal: $ 17.364,01 en los primeros 10 años. |  |  |  |  | Costos directos (1+2+3): |  | 83081.4