## Hoja 1
IFW070 | Ud | Cámara de inspección.
Formación de cámara de inspección enterrada, de dimensiones interiores 63x63x100 cm, construida con albañilería de ladrillo cerámico perforado, de 1/2 pie de espesor, recibido con mortero de cemento, confeccionado en obra, dosificación 1:6, sobre radier de hormigón simple H30 (20) 20/6, no expuesto a ciclos hielo-deshielo, exposición a sulfatos severa, con baja permeabilidad, docilidad blanda de 15 cm de espesor, enfoscada y bruñida interiormente con mortero de cemento, confeccionado en obra, con aditivo hidrófugo, dosificación 1:3 formando aristas y esquinas a media caña, con marco y tapa de fundición carga de rotura 125 kN, para alojamiento de la válvula; previa excavación con medios manuales y posterior relleno del trasdós con material granular. Incluso mortero para sellado de juntas. El precio no incluye la válvula.
Código |  |  | Unidad | Descripción | Cantidad | Precio unitario | Importe
1 |  |  |  | Materiales
mt10hmf090fyeg |  |  | m³ | Hormigón simple H30 (20) 20/6, no expuesto a ciclos hielo-deshielo, exposición a sulfatos severa, con baja permeabilidad, docilidad blanda, con cemento grado normal, preparado en central, según NCh 170.Of85 y ACI 318-08. | 0.185 | 64234.7 | 11883.4
mt04lpv010a |  |  | Ud | Ladrillo cerámico perforado (panal), para revestir, 24x11,5x9 cm, densidad 780 kg/m³. | 106 | 244.1 | 25874.6
mt08aaa010a |  |  | m³ | Agua. | 0.016 | 919.27 | 14.71
mt01arg005a |  |  | t | Arena de cantera, para mortero preparado en obra. | 0.122 | 11852.9 | 1446.05
mt08cem000e |  |  | kg | Cemento gris en sacos. | 28.514 | 100.14 | 2855.39
mt08adt010 |  |  | kg | Aditivo hidrófugo para imprimación de morteros u hormigones. | 0.394 | 735.42 | 289.76
mt11tfa010c |  |  | Ud | Marco y tapa de fundición, 60x60 cm, para cámara de inspección registrable, carga de rotura 125 kN. | 1 | 38327.6 | 38327.6
mt01arr010a |  |  | t | Grava de cantera, de 19 a 25 mm de diámetro. | 1.238 | 7572.68 | 9374.98
[5 empty] | Subtotal materiales: |  | 90066.5
2 |  |  |  | Maquinaria
mq06hor010 |  |  | h | Concretera eléctrica con una capacidad de amasado de 160 l. | 0.064 | 2206.2 | 141.2
[5 empty] | Subtotal maquinaria: |  | 141.2
3 |  |  |  | Mano de obra
mo020 |  |  | h | Maestro 1ª construcción. | 2.443 | 8327.21 | 20343.4
mo113 |  |  | h | Jornal construcción. | 5.748 | 5997.35 | 34472.8
[5 empty] | Subtotal mano de obra: |  | 54816.1
4 |  |  |  | Herramientas
|  |  | % | Herramientas | 2 | 145024 | 2900.48
Coste de mantenimiento decenal: $ 7.396,22 en los primeros 10 años. |  |  |  |  | Costos directos (1+2+3+4): |  | 147924