## Hoja 1
QAF010 | m |  | Junta de proyecto en azotea transitable, no ventilada. Imprimación con membranas asfálticas.
Junta de proyecto en azotea transitable, no ventilada, con piso fijo, tipo invertida. Imprimación: dos bandas de adherencia, de membrana de betún modificado con elastómero SBS, de 3 mm de espesor, con armadura de fieltro de poliéster reforzado y estabilizado de 150 g/m², de superficie no protegida, totalmente adheridas al soporte con soplete, a cada lado de la junta, previa imprimación con emulsión asfáltica aniónica con cargas; banda de refuerzo de 50 cm de anchura, realizada a partir de membrana de betún modificado con elastómero SBS, de 3,5 mm de espesor, con armadura de fieltro de poliéster no tejido de 160 g/m², de superficie no protegida, formando un fuelle sin adherir en la zona de la junta; cordón de relleno para junta de proyecto, de masilla con base bituminosa tipo BH-II, de 20 mm de diámetro; y banda de terminación de 32 cm de anchura, realizada a partir de membrana de betún modificado con elastómero SBS, de 3,5 mm de espesor, con armadura de fieltro de poliéster no tejido de 160 g/m², de superficie no protegida soldada a la imprimación continua de la cubierta, formando un fuelle sin adherir en la zona de la junta, sobre el cordón de relleno.
Código |  | Unidad |  | Descripción | Cantidad | Precio unitario | Importe
1 |  |  |  | Materiales
mt14iea020c |  | kg |  | Emulsión asfáltica aniónica con cargas. | 0.18 | 3732.24 | 671.8
mt14lba010i |  | m² |  | Membrana de betún modificado con elastómero SBS, de 3 mm de espesor, masa nominal 3 kg/m², con armadura de fieltro de poliéster reforzado y estabilizado de 150 g/m², de superficie no protegida. | 0.6 | 4873.86 | 2924.32
mt14lba010g |  | m² |  | Membrana de betún modificado con elastómero SBS, de 3,5 mm de espesor, masa nominal 4 kg/m², con armadura de fieltro de poliéster no tejido de 160 g/m², de superficie no protegida. | 0.855 | 7837.7 | 6701.23
mt15sja010i |  | m |  | Cordón de relleno para junta de proyecto, de masilla con base bituminosa tipo BH-II, de 20 mm de diámetro. | 1.05 | 2734.88 | 2871.62
[5 empty] | Subtotal materiales: |  | 13169
2 |  |  |  | Mano de obra
mo029 |  | h |  | Maestro 1ª aplicador de membranas impermeabilizantes. | 0.162 | 8327.21 | 1349.01
mo067 |  | h |  | Ayudante aplicador de membranas impermeabilizantes. | 0.162 | 6224.8 | 1008.42
[5 empty] | Subtotal mano de obra: |  | 2357.43
3 |  |  |  | Herramientas
|  | % |  | Herramientas | 2 | 15526.4 | 310.53
Coste de mantenimiento decenal: $ 23.438,66 en los primeros 10 años. |  |  |  |  | Costos directos (1+2+3): |  | 15836.9