## Hoja 1
RBM015 | m² |  | Capa de mortero de cal y cemento sobre paramento interior.
Capa de mortero de cal y cemento, resistencia a compresión de 1,5 a 5 N/mm², absorción de agua por capilaridad menor de 0,2 kg/m² min½, color a elegir, de 15 mm de espesor, maestreado, con acabado platachado, aplicado manualmente, sobre paramento interior de albañilería cerámica, vertical, de hasta 3 m de altura. Incluso junquillos de PVC, para formación de juntas. El precio incluye la protección de los elementos del entorno que puedan verse afectados durante los trabajos y la resolución de puntos singulares.
Código |  | Unidad |  | Descripción | Cantidad | Precio unitario | Importe
1 |  |  |  | Materiales
mt08aaa010a |  | m³ |  | Agua. | 0.005 | 924.2 | 4.62
mt28esp040d |  | kg |  | Mortero de cal y cemento, resistencia a compresión de 1,5 a 5 N/mm², absorción de agua por capilaridad menor de 0,2 kg/m² min½, para uso en interiores o en exteriores, color a elegir, compuesto de cemento, cal, áridos de granulometría compensada y aditivos, suministrado en sacos. | 24 | 197.61 | 4742.64
mt28mon030 |  | m |  | Junquillo de PVC. | 0.75 | 234.55 | 175.91
[5 empty] | Subtotal materiales: |  | 4923.17
2 |  |  |  | Mano de obra
mo039 |  | h |  | Maestro 1ª revocador. | 0.769 | 8689.02 | 6681.86
mo111 |  | h |  | Jornal especializado revocador. | 0.38 | 6462.53 | 2455.76
[5 empty] | Subtotal mano de obra: |  | 9137.62
3 |  |  |  | Herramientas
|  | % |  | Herramientas | 2 | 14060.8 | 281.22
Coste de mantenimiento decenal: $ 645,39 en los primeros 10 años. |  |  |  |  | Costos directos (1+2+3): |  | 14342