## Hoja 1
RSI007 | m² | Piso industrial de hormigón tratado superficialmente con recubrimiento cementoso.
Piso industrial, apto para sótanos, constituido por: radier de hormigón con adición de fibras de 20 cm de espesor, realizada con hormigón H20 (20) 20/6, no expuesto a ciclos hielo-deshielo, exposición a sulfatos despreciable, sin requerimiento de permeabilidad, docilidad blanda, preparado en central, con cemento grado normal con un contenido de fibras sin función estructural, fibras de vidrio resistentes a los álcalis (AR) de 2 kg/m³, extendido y vibrado manual mediante regla vibrante; y aplicación sobre el hormigón fresco de capa de rodadura de mortero endurecedor con resistencia a compresión de 60 N/mm², resistencia a flexión de 10 N/mm² y resistencia a la abrasión según el método Böhme de 6 cm³ / 50 cm², color gris (5 kg/m²), con acabado superficial mediante platachado y pulido mecánicos. El precio no incluye la base del radier ni la ejecución y el sellado de las juntas.
Código |  | Unidad | Descripción | Cantidad | Precio unitario | Importe
1 |  |  | Materiales
mt08aaa010a |  | m³ | Agua. | 0.036 | 924.2 | 33.27
mt01arg000e |  | m³ | Arena cribada. | 0.095 | 10855.4 | 1031.26
mt01arg001em |  | m³ | Árido grueso homogeneizado, de tamaño máximo 20 mm. | 0.164 | 17750 | 2911
mt08cem000e |  | kg | Cemento gris en sacos. | 60.9 | 100.67 | 6130.8
mt08fic020b |  | kg | Fibras de vidrio resistentes a los álcalis (AR), con un contenido mínimo de zirconio del 17,1%, de 13 mm de longitud y 13,5 micras de diámetro, con 100 filamentos por hebra unidos entre sí mediante adhesivo, límite elástico 74000 N/mm², resistencia a tracción 1620 MPa, para prevenir fisuras por retracción en elementos de hormigón. | 0.4 | 5378.86 | 2151.54
mt09bnc010a |  | kg | Mortero endurecedor, con resistencia a compresión de 60 N/mm², resistencia a flexión de 10 N/mm² y resistencia a la abrasión según el método Böhme de 6 cm³ / 50 cm², color gris, compuesto de cemento, áridos seleccionados de cuarzo, pigmentos orgánicos y aditivos, de baja porosidad, con una densidad aparente de 1330 kg/m³, con resistencia a los aceites y a la gasolina, una resistencia a la compresión de 75000 kN/m² y una resistencia a la abrasión según el método Böhme de 6 cm³ / 50 cm². | 5 | 369.41 | 1847.05
|  |  |  | Subtotal materiales: |  | 14104.92
2 |  |  | Maquinaria
mq04dua020b |  | h | Dumper de descarga frontal de 2 t de carga útil. | 0.045 | 6809.3 | 306.42
mq06vib020 |  | h | Regla vibrante de 3 m. | 0.037 | 3430.36 | 126.92
mq06fra010 |  | h | Platacho mecánico de hormigón. | 0.643 | 3724.18 | 2394.65
mq06aca030 |  | h | Pulidora para pisos de hormigón, compuesta por platos giratorios a los que se acoplan una serie de muelas abrasivas diamantadas, refrigeradas con agua, con sistema de aspiración. | 0.232 | 9298.32 | 2157.21
|  |  |  | Subtotal maquinaria: |  | 4985.2
3 |  |  | Mano de obra
mo121 |  | h | Oficial 1ª aplicador de pisos industriales. | 0.753 | 8689.02 | 6542.83
mo122 |  | h | Ayudante aplicador de pisos industriales. | 1.525 | 6494.86 | 9904.66
|  |  |  | Subtotal mano de obra: |  | 16447.49
4 |  |  | Herramientas
|  | % | Herramientas | 2 | 35537.61 | 710.75
Coste de mantenimiento decenal: $ 20.299,08 en los primeros 10 años. |  |  |  | Costos directos (1+2+3+4): |  | 36248.36