## Hoja 1
RSQ050 | m² |  | Piso continuo de micromortero de cal y cemento.
Piso continuo de micromortero, de 3 mm de espesor, realizado sobre superficie no absorbente. IMPRIMACIÓN: a base de copolímeros acrílicos en emulsión acuosa, sin diluir. CAPA BASE: micromortero de cal y cemento, con un tamaño máximo del árido de 0,3 mm, color a elegir, con resina acrílica y pigmento, en dos capas, (0,7 kg/m² cada capa) y malla de fibra de vidrio antiálcalis, de 2,2x2,3 mm de luz de malla, de 58 g/m² de masa superficial. CAPA DECORATIVA: micromortero de cal y cemento, con un tamaño máximo del árido de 0,3 mm, color a elegir, con resina acrílica y pigmento, (0,7 kg/m²). CAPA DE SELLADO: imprimación a base de copolímeros acrílicos en emulsión acuosa y barniz al agua de poliuretano bicomponente. El precio no incluye la superficie soporte.
Código |  | Unidad |  | Descripción | Cantidad | Precio unitario | Importe
1 |  |  |  | Materiales
mt28mcc005a |  | l |  | Imprimación a base de copolímeros acrílicos en emulsión acuosa, sin diluir, para regularizar la porosidad y mejorar la adherencia de los soportes no absorbentes, para aplicar con rodillo. | 0.09 | 7732.7 | 695.94
mt28mcc050a |  | m² |  | Malla de fibra de vidrio antiálcalis, de 2,2x2,3 mm de luz de malla, de 58 g/m² de masa superficial, para armar micromorteros. | 1.05 | 1546.54 | 1623.87
mt28mcc010k |  | kg |  | Micromortero bicomponente, compuesto de cemento, cal, áridos seleccionados y aditivos, con un tamaño máximo del árido de 0,3 mm, color a elegir, como capa base, para aplicar con llana metálica. | 2.1 | 3125.3 | 6563.13
mt28mcc009a |  | l |  | Resina acrílica en base acuosa. | 0.874 | 4407.64 | 3852.28
mt28mcc008 |  | Ud |  | Pigmento, para la coloración en masa de microcemento. | 0.2 | 20620.5 | 4124.11
mt28mcc020a |  | l |  | Imprimación a base de copolímeros acrílicos en emulsión acuosa, como puente de unión entre el micromortero y el barniz, para aplicar con brocha, rodillo o pistola. | 0.12 | 15723.2 | 1886.78
mt28mcc021a |  | l |  | Barniz al agua de poliuretano bicomponente, para aplicar con brocha, rodillo o pistola. | 0.15 | 24486.9 | 3673.04
[5 empty] | Subtotal materiales: |  | 22419.2
2 |  |  |  | Mano de obra
mo020 |  | h |  | Maestro 1ª construcción. | 0.992 | 8327.21 | 8260.59
mo113 |  | h |  | Jornal construcción. | 1.772 | 5997.35 | 10627.3
[5 empty] | Subtotal mano de obra: |  | 18887.9
3 |  |  |  | Herramientas
|  | % |  | Herramientas | 2 | 41307 | 826.14
Coste de mantenimiento decenal: $ 9.395,70 en los primeros 10 años. |  |  |  |  | Costos directos (1+2+3): |  | 42133.2