## Hoja 1
RSQ010 | m² |  | Piso continuo de micromortero de cal.
Piso continuo de micromortero, de 3 a 4 mm de espesor, realizado sobre superficie absorbente. IMPRIMACIÓN: a base de copolímeros acrílicos en emulsión acuosa, sin diluir. CAPA BASE: micromortero de cal, compuesto por cal hidráulica natural, con resistencia a compresión de 5 a 15 N/mm², y áridos seleccionados con granulometría de hasta 600 micras, color blanco, con resina acrílica, en dos capas, (0,5 kg/m² cada capa) y malla de fibra de vidrio antiálcalis, de 2,2x2,3 mm de luz de malla, de 58 g/m² de masa superficial. CAPA DECORATIVA: micromortero de cal, compuesto por cal hidráulica natural, con resistencia a compresión de 5 a 15 N/mm², y áridos seleccionados con granulometría de hasta 100 micras, color blanco, con resina acrílica, en una capa, (0,1 kg/m²). CAPA DE SELLADO: imprimación a base de copolímeros acrílicos en emulsión acuosa, sin diluir y dos manos de barniz de poliuretano alifático monocomponente. El precio no incluye la superficie soporte.
Código |  | Unidad |  | Descripción | Cantidad | Precio unitario | Importe
1 |  |  |  | Materiales
mt28mcn030a |  | l |  | Imprimación a base de copolímeros acrílicos en emulsión acuosa, sin diluir, para regularizar la porosidad y mejorar la adherencia de los soportes absorbentes, para aplicar con rodillo. | 0.2 | 4639.62 | 927.92
mt28mcc050a |  | m² |  | Malla de fibra de vidrio antiálcalis, de 2,2x2,3 mm de luz de malla, de 58 g/m² de masa superficial, para armar micromorteros. | 1.05 | 1546.54 | 1623.87
mt28mcn040a |  | kg |  | Micromortero de cal, compuesto por cal hidráulica natural, con resistencia a compresión de 5 a 15 N/mm², y áridos seleccionados con granulometría de hasta 600 micras, color blanco, densidad 1200 kg/m³, resistencia a compresión 5 N/mm², sin sustancias orgánicas volátiles (VOC), suministrado en sacos. | 1 | 1604.53 | 1604.53
mt28mcn050a |  | l |  | Resina acrílica en base acuosa. | 0.385 | 4639.62 | 1786.25
mt28mcn040c |  | kg |  | Micromortero de cal, compuesto por cal hidráulica natural, con resistencia a compresión de 5 a 15 N/mm², y áridos seleccionados con granulometría de hasta 100 micras, color blanco, densidad 800 kg/m³, resistencia a compresión 5 N/mm², sin sustancias orgánicas volátiles (VOC), suministrado en sacos. | 0.1 | 5155.14 | 515.51
mt28mcn060a |  | l |  | Barniz de poliuretano alifático monocomponente, sin sustancias orgánicas volátiles (VOC). | 0.2 | 36859.2 | 7371.84
[5 empty] | Subtotal materiales: |  | 13829.9
2 |  |  |  | Mano de obra
mo020 |  | h |  | Maestro 1ª construcción. | 0.992 | 8327.21 | 8260.59
mo113 |  | h |  | Jornal construcción. | 1.772 | 5997.35 | 10627.3
[5 empty] | Subtotal mano de obra: |  | 18887.9
3 |  |  |  | Herramientas
|  | % |  | Herramientas | 2 | 32717.8 | 654.36
Coste de mantenimiento decenal: $ 6.807,92 en los primeros 10 años. |  |  |  |  | Costos directos (1+2+3): |  | 33372.2