## Hoja 1
ZVA020 | m² | Rehabilitación energética de fachada, con aislamiento térmico y revestimiento exterior de fachada ventilada de placas laminadas compactas de alta presión (HPL). Sistema "FUNDERMAX".
Rehabilitación energética de fachada. AISLAMIENTO TÉRMICO: panel de lana mineral, de 40 mm de espesor, revestido por una de sus caras con un velo negro, resistencia térmica 1,25 m²K/W, conductividad térmica 0,032 W/(mK), colocado a tope, con fijaciones mecánicas sobre fachada existente; REVESTIMIENTO EXTERIOR DE FACHADA VENTILADA: de placas laminadas compactas de alta presión (HPL), Max Exterior "FUNDERMAX", de 4100x1300 mm y 6 mm de espesor, acabado Colour, color a elegir, textura satinada: NT; colocación en posición vertical, mediante el sistema ME08 Remache de fijación vista con remaches ciegos con DAU nº 16/197 A, sobre subestructura soporte de aluminio. Incluso cinta autoadhesiva para sellado de juntas entre paneles aislantes y tirafondos y anclajes mecánicos de expansión de acero inoxidable A2, para la fijación de la subestructura soporte. El precio no incluye la preparación de la superficie soporte.
Código |  |  | Unidad | Descripción | Cantidad | Precio unitario | Importe
1 |  |  |  | Materiales
mt16lva070b |  |  | m² | Panel de lana mineral, de 40 mm de espesor, revestido por una de sus caras con un velo negro, resistencia térmica 1,25 m²K/W, conductividad térmica 0,032 W/(mK), Euroclase A1 de reacción al fuego, capacidad de absorción de agua a corto plazo <=1 kg/m² y factor de resistencia a la difusión del vapor de agua 1. | 1.05 | 12089.6 | 12694
mt16aaa020ab |  |  | Ud | Fijación mecánica para paneles aislantes de lana mineral, colocados directamente sobre la superficie soporte. | 4 | 244.38 | 977.52
mt16aaa030 |  |  | m | Cinta autoadhesiva para sellado de juntas. | 0.44 | 366.57 | 161.29
mt12fmx010cpaa1 |  |  | m² | Placa laminada compacta de alta presión (HPL), Max Exterior "FUNDERMAX", de 4100x1300 mm y 6 mm de espesor, acabado Colour, color a elegir, textura satinada: NT, Euroclase B-s2, d0 de reacción al fuego, a base de resinas termoendurecibles de acrilo-poliuretano, reforzada de forma homogénea con fibras de madera certificada FSC o PEFC, con superficie decorativa no melamínica y propiedades antigraffiti durante toda su vida útil, tipo EDF, con resistencia a los rayos ultravioleta no inferior a 4-5 al contrastar con la escala de grises según ISO 105-A02; colocación mediante el sistema ME08 Remache de fijación vista con remaches ciegos, sobre subestructura soporte formada por: perfiles verticales en T de aluminio, y escuadras de carga y escuadras de apoyo de aluminio; remaches ciegos de aluminio o acero termolacado para la fijación del revestimiento a la subestructura soporte, tirafondos de acero inoxidable A2 y tacos de nylon para la fijación de los perfiles a la hoja principal y anclajes mecánicos de expansión, de acero inoxidable A2 para la fijación de los perfiles a la losa; y piezas especiales para la resolución de puntos singulares. | 1 | 59303.3 | 59303.3
[5 empty] | Subtotal materiales: |  | 73136.2
2 |  |  |  | Mano de obra
mo054 |  |  | h | Maestro 1ª montador de aislamientos. | 0.157 | 8556.75 | 1343.41
mo101 |  |  | h | Ayudante montador de aislamientos. | 0.157 | 6224.8 | 977.29
mo052 |  |  | h | Maestro 1ª montador de sistemas de fachadas prefabricadas. | 1.059 | 8556.75 | 9061.6
mo099 |  |  | h | Ayudante montador de sistemas de fachadas prefabricadas. | 1.059 | 6224.8 | 6592.06
[5 empty] | Subtotal mano de obra: |  | 17974.4
3 |  |  |  | Herramientas
|  |  | % | Herramientas | 3 | 91110.6 | 2733.32
Coste de mantenimiento decenal: $ 7.319,82 en los primeros 10 años. |  |  |  |  | Costos directos (1+2+3): |  | 93843.9