## Hoja 1
NBO020 | m² |  | Aislamiento acústico a ruido aéreo en trasdosado autosoportante de placas, con complejos multicapa fijados al paramento y paneles entre montantes.
Aislamiento acústico a ruido aéreo, en trasdosado autosoportante de placas, realizado con complejo multicapa, de 20 mm de espesor, 7,4 kg/m² de masa superficial, formado por un fieltro textil de 16 mm de espesor adherido térmicamente a una lámina viscoelástica de alta densidad de 4 mm de espesor, colocado a tope y fijado al paramento con fijaciones; y panel rígido de lana mineral, Geowall 34 "ISOVER", no revestido, de 50 mm de espesor, resistencia térmica 1,45 m²K/W, conductividad térmica 0,034 W/(mK), colocado entre los montantes de la estructura portante. Incluso cinta viscoelástica autoadhesiva, para sellado de juntas.
Código |  | Unidad |  | Descripción | Cantidad | Precio unitario | Importe
1 |  |  |  | Materiales
mt16aaa020kc |  | Ud |  | Fijación mecánica para paneles aislantes de complejo multicapa, colocados directamente sobre la superficie soporte. | 5.25 | 158.85 | 833.96
mt16ptc030e |  | m² |  | Complejo multicapa, de 20 mm de espesor, 7,4 kg/m² de masa superficial, formado por un fieltro textil de 16 mm de espesor adherido térmicamente a una lámina viscoelástica de alta densidad de 4 mm de espesor; con 57 dB de índice global de reducción acústica, Rw. | 1.05 | 16640.9 | 17473
mt16pnc010a |  | m |  | Cinta viscoelástica autoadhesiva, con autoprotección de aluminio, de 50 mm de anchura y de 1,5 mm de espesor, para sellado de juntas. | 0.3 | 971.91 | 291.57
mt16lri010uo |  | m² |  | Panel rígido de lana mineral, Geowall 34 "ISOVER", no revestido, de 50 mm de espesor, resistencia térmica 1,45 m²K/W, conductividad térmica 0,034 W/(mK), coeficiente de absorción acústica medio 0,7 para una frecuencia de 500 Hz y Euroclase A1 de reacción al fuego. | 1.05 | 10019.7 | 10520.6
[5 empty] | Subtotal materiales: |  | 29119.1
2 |  |  |  | Mano de obra
mo054 |  | h |  | Maestro 1ª montador de aislamientos. | 0.227 | 8556.75 | 1942.38
mo101 |  | h |  | Ayudante montador de aislamientos. | 0.227 | 6224.8 | 1413.03
[5 empty] | Subtotal mano de obra: |  | 3355.41
3 |  |  |  | Herramientas
|  | % |  | Herramientas | 2 | 32474.5 | 649.49
Coste de mantenimiento decenal: $ 662,48 en los primeros 10 años. |  |  |  |  | Costos directos (1+2+3): |  | 33124