## Hoja 1
QDC012 | m² |  | Azotea no transitable, no ventilada, ajardinada intensiva, tipo convencional. Imprimación con membranas asfálticas, tipo bicapa.
Azotea no transitable, no ventilada, ajardinada intensiva, tipo convencional, pendiente del 1% al 5%. FORMACIÓN DE PENDIENTES: mediante encintado de limatesas, limahoyas y juntas con maestras de ladrillo cerámico hueco doble y capa de arcilla expandida, Arlita Dur "WEBER", vertida en seco y consolidada en su superficie con lechada de cemento, proporcionando una resistencia a compresión de 1 MPa y con una conductividad térmica de 0,087 W/(mK), con espesor medio de 10 cm; con capa de regularización de mortero de cemento, confeccionado en obra, dosificación 1:6 de 4 cm de espesor, acabado platachado; AISLAMIENTO TÉRMICO: panel rígido de lana mineral hidrofugada; IMPERMEABILIZACIÓN: tipo bicapa, adherida, compuesta por una membrana de betún modificado con elastómero SBS, de 2,5 mm de espesor, con armadura de fieltro de fibra de vidrio de 60 g/m² y una membrana de betún modificado con elastómero SBS, de 3,5 mm de espesor, con armadura de fieltro de poliéster reforzado y estabilizado de 150 g/m², totalmente adheridas con soplete, sin coincidir sus juntas; CAPA SEPARADORA BAJO PROTECCIÓN: geotextil no tejido compuesto por fibras de poliéster unidas por agujeteado, (200 g/m²); CAPA DRENANTE Y FILTRANTE: lámina drenante y filtrante de estructura nodular de polietileno de alta densidad (PEAD/HDPE), con nódulos de 8 mm de altura, con geotextil de polipropileno incorporado; CAPA DE PROTECCIÓN: capa de tierra vegetal para plantación de 25 cm de espesor. El precio no incluye la ejecución y el sellado de las juntas ni la ejecución de remates en los encuentros con paramentos y desagües.
Código |  | Unidad |  | Descripción | Cantidad | Precio unitario | Importe
1 |  |  |  | Materiales
mt04lvc010c |  | Ud |  | Ladrillo cerámico hueco doble, para revestir, 24x11,5x9 cm, densidad 780 kg/m³. | 3 | 186.67 | 560.01
mt01arl030u |  | m³ |  | Arcilla expandida, Arlita Dur "WEBER", suministrada en sacos. | 0.1 | 98089.3 | 9808.93
mt09lec020b |  | m³ |  | Lechada de cemento CEM II/B-P 32,5 N 1/3. | 0.01 | 67694.2 | 676.94
mt16pea020b |  | m² |  | Panel rígido de poliestireno expandido, mecanizado lateral recto, de 20 mm de espesor, resistencia térmica 0,55 m²K/W, conductividad térmica 0,036 W/(mK), para junta de proyecto. | 0.01 | 1637.36 | 16.37
mt08aaa010a |  | m³ |  | Agua. | 0.008 | 919.27 | 7.35
mt01arg005a |  | t |  | Arena de cantera, para mortero preparado en obra. | 0.065 | 11852.9 | 770.44
mt08cem000e |  | kg |  | Cemento gris en sacos. | 10 | 100.14 | 1001.4
mt16lrc010ac |  | m² |  | Panel rígido de lana mineral hidrofugada, de 50 mm de espesor, resistencia térmica >= 1,3 m²K/W, conductividad térmica 0,038 W/(mK), Euroclase A1 de reacción al fuego. | 1.05 | 23230.9 | 24392.5
mt14lga010oc |  | m² |  | Membrana de betún modificado con elastómero SBS, de 3,5 mm de espesor, masa nominal 5 kg/m², con armadura de fieltro de poliéster reforzado y estabilizado de 150 g/m², con autoprotección mineral de color verde, con resistencia a la penetración de raíces. | 1.1 | 11723.6 | 12896
mt14lba010a |  | m² |  | Membrana de betún modificado con elastómero SBS, de 2,5 mm de espesor, masa nominal 3 kg/m², con armadura de fieltro de fibra de vidrio de 60 g/m², de superficie no protegida. | 1.1 | 5433.7 | 5977.07
mt14gsa020ce |  | m² |  | Geotextil no tejido compuesto por fibras de poliéster unidas por agujeteado, con una resistencia a la tracción longitudinal de 1,63 kN/m, una resistencia a la tracción transversal de 2,08 kN/m, una apertura de cono a la prueba de perforación dinámica según ISO 13433 inferior a 27 mm, resistencia CBR a punzonamiento 0,4 kN y una masa superficial de 200 g/m². | 1.05 | 1053.81 | 1106.5
mt14gdc010q |  | m² |  | Lámina drenante y filtrante de estructura nodular de polietileno de alta densidad (PEAD/HDPE), con nódulos de 8 mm de altura, con geotextil de polipropileno incorporado, resistencia a la compresión 150 kN/m² según ISO 604 y capacidad de drenaje 4,6 l/(s·m). | 1.05 | 5214.16 | 5474.87
mt01arj020 |  | m³ |  | Tierra vegetal para plantación, suministrada a granel. | 0.25 | 12840.6 | 3210.16
[5 empty] | Subtotal materiales: |  | 65898.5
2 |  |  |  | Maquinaria
mq06hor010 |  | h |  | Concretera eléctrica con una capacidad de amasado de 160 l. | 0.028 | 2206.2 | 61.77
[5 empty] | Subtotal maquinaria: |  | 61.77
3 |  |  |  | Mano de obra
mo020 |  | h |  | Maestro 1ª construcción. | 0.102 | 8327.21 | 849.38
mo113 |  | h |  | Jornal construcción. | 0.466 | 5997.35 | 2794.77
mo029 |  | h |  | Maestro 1ª aplicador de membranas impermeabilizantes. | 0.239 | 8327.21 | 1990.2
mo067 |  | h |  | Ayudante aplicador de membranas impermeabilizantes. | 0.239 | 6224.8 | 1487.73
mo054 |  | h |  | Maestro 1ª montador de aislamientos. | 0.057 | 8556.75 | 487.73
mo101 |  | h |  | Ayudante montador de aislamientos. | 0.057 | 6224.8 | 354.81
mo040 |  | h |  | Maestro 1ª jardinero. | 0.136 | 8327.21 | 1132.5
mo115 |  | h |  | Jornal jardinero. | 0.136 | 5997.35 | 815.64
[5 empty] | Subtotal mano de obra: |  | 9912.76
4 |  |  |  | Herramientas
|  | % |  | Herramientas | 2 | 75873 | 1517.46
Coste de mantenimiento decenal: $ 65.549,74 en los primeros 10 años. |  |  |  |  | Costos directos (1+2+3+4): |  | 77390.5