## Hoja 1
REG140 | m | Revestimiento de peldaño de escalera interior, con piezas de baldosín catalán. Colocación en capa fina.
Revestimiento de peldaño de escalera interior, con piezas de baldosín catalán, formado por huella con canto redondeado, y tabica, gama media, capacidad de absorción de agua 6%<E<=10%, con resistencia al deslizamiento media. COLOCACIÓN: en capa fina y mediante encolado simple con adhesivo cementoso de fraguado normal, de altas prestaciones, C1 T, con deslizamiento reducido Webercol Dur "WEBER", color gris. REJUNTADO: con mortero de juntas cementoso mejorado, tipo CG2 W A, con absorción de agua reducida y resistencia elevada a la abrasión, Webercolor Junta Fina "WEBER", color Blanco, en juntas de 2 mm de espesor.
Código |  | Unidad | Descripción | Cantidad | Precio unitario | Importe
1 |  |  | Materiales
mt09mcw010d |  | kg | Adhesivo cementoso de fraguado normal, de altas prestaciones, C1 T, con deslizamiento reducido Webercol Dur "WEBER", color gris, a base de cemento gris, resina sintética, áridos silíceos y calcáreos y aditivos orgánicos e inorgánicos, con resistencia a la inmersión en agua. | 1.485 | 201.76 | 299.61
mt18bcb105jb |  | m | Huella de baldosín catalán con canto redondeado, gama media, capacidad de absorción de agua 6%<E<=10%, con resistencia al deslizamiento media. | 1.05 | 4381.87 | 4600.96
mt18bcb106jb |  | m | Tabica de baldosín catalán, gama media, capacidad de absorción de agua 6%<E<=10%. | 1.05 | 1738.84 | 1825.78
mt18acc100a |  | Ud | Kit de crucetas de PVC para garantizar un espesor de las juntas entre piezas de entre 1 y 20 mm, en revestimientos y pisos cerámicos. | 0.052 | 1669.28 | 86.8
mt09mcw050fa |  | kg | Mortero de juntas cementoso mejorado, tipo CG2 W A, con absorción de agua reducida y resistencia elevada a la abrasión, Webercolor Junta Fina "WEBER", color Blanco, compuesto de cemento blanco, cemento gris, áridos calcáreos, resinas sintéticas, aditivos orgánicos e inorgánicos específicos y pigmentos minerales, con muy bajo contenido de sustancias orgánicas volátiles (VOC), extrafino e impermeable al agua, para rejuntado de todo tipo de piezas cerámicas y piedras naturales, para juntas de hasta 3 mm. | 0.043 | 769.28 | 33.08
|  |  |  | Subtotal materiales: |  | 6846.23
2 |  |  | Mano de obra
mo023 |  | h | Maestro 1ª solador. | 0.682 | 8689.02 | 5925.91
mo061 |  | h | Ayudante solador. | 0.341 | 6494.86 | 2214.75
|  |  |  | Subtotal mano de obra: |  | 8140.66
3 |  |  | Herramientas
|  | % | Herramientas | 2 | 14986.9 | 299.74
|  |  |  | Costos directos (1+2+3): |  | 15286.6