## Hoja 1
RSB015 | m² |  | Sobrelosa de hormigón liviano.
Sobrelosa, de 6 cm de espesor, de hormigón liviano, de resistencia a compresión 2,0 MPa y 690 kg/m³ de densidad, confeccionado en obra con arcilla expandida, Arlita Dur "WEBER" y cemento gris, acabado con capa de regularización de mortero de cemento, confeccionado en obra, dosificación 1:6 de 2 cm de espesor, platachada y limpia. Incluso banda de panel rígido de poliestireno expandido para la preparación de las juntas perimetrales de dilatación.
Código |  | Unidad |  | Descripción | Cantidad | Precio unitario | Importe
1 |  |  |  | Materiales
mt16pea020a |  | m² |  | Panel rígido de poliestireno expandido, mecanizado lateral recto, de 10 mm de espesor, resistencia térmica 0,25 m²K/W, conductividad térmica 0,036 W/(mK), para junta de proyecto. | 0.05 | 1124.16 | 56.21
mt01arl030v |  | m³ |  | Arcilla expandida, Arlita Dur "WEBER", suministrada en sacos Big Bag. | 0.063 | 82513.9 | 5198.38
mt08cem000e |  | kg |  | Cemento gris en sacos. | 12 | 100.14 | 1201.68
mt08aaa010a |  | m³ |  | Agua. | 0.003 | 919.27 | 2.76
mt09mor010c |  | m³ |  | Mortero de cemento CEM II/B-P 32,5 N tipo M-5, confeccionado en obra con 250 kg/m³ de cemento y una proporción en volumen 1/6. | 0.02 | 69317.4 | 1386.35
[5 empty] | Subtotal materiales: |  | 7845.38
2 |  |  |  | Maquinaria
mq06hor010 |  | h |  | Concretera eléctrica con una capacidad de amasado de 160 l. | 0.044 | 2206.2 | 97.07
[5 empty] | Subtotal maquinaria: |  | 97.07
3 |  |  |  | Mano de obra
mo020 |  | h |  | Maestro 1ª construcción. | 0.297 | 8327.21 | 2473.18
mo113 |  | h |  | Jornal construcción. | 0.297 | 5997.35 | 1781.21
[5 empty] | Subtotal mano de obra: |  | 4254.39
4 |  |  |  | Herramientas
|  | % |  | Herramientas | 2 | 12196.8 | 243.94
Coste de mantenimiento decenal: $ 622,04 en los primeros 10 años. |  |  |  |  | Costos directos (1+2+3+4): |  | 12440.8