## Hoja 1
RSG280 | m² |  | Piso exterior de mosaico de gres esmaltado. Colocación en capa fina.
Piso exterior de mosaico de gres esmaltado, con teselas de 25x25x5 mm montadas sobre una malla, gama media, capacidad de absorción de agua E<3%, con resistencia al deslizamiento alta. SOPORTE: de mortero de cemento. COLOCACIÓN: en capa fina con adhesivo cementoso de fraguado normal, de altas prestaciones, C1 T, con deslizamiento reducido Webercol Dur "WEBER", color gris. REJUNTADO: con mortero de juntas cementoso mejorado, tipo CG2 W A, con absorción de agua reducida y resistencia elevada a la abrasión, Webercolor Premium "WEBER", color Blanco, en juntas de 2 mm de espesor.
Código |  | Unidad |  | Descripción | Cantidad | Precio unitario | Importe
1 |  |  |  | Materiales
mt09mcw010d |  | kg |  | Adhesivo cementoso de fraguado normal, de altas prestaciones, C1 T, con deslizamiento reducido Webercol Dur "WEBER", color gris, a base de cemento gris, resina sintética, áridos silíceos y calcáreos y aditivos orgánicos e inorgánicos, con resistencia a la inmersión en agua. | 4.5 | 200.66 | 902.97
mt19abe110gb |  | m² |  | Mosaico de gres esmaltado, con teselas de 25x25x5 mm montadas sobre una malla, con una junta de separación entre teselas de 2 mm, gama media, capacidad de absorción de agua E<3%, con resistencia al deslizamiento alta. | 1.05 | 7843.9 | 8236.1
mt18acc100a |  | Ud |  | Kit de crucetas de PVC para garantizar un espesor de las juntas entre piezas de entre 1 y 20 mm, en revestimientos y pisos cerámicos. | 3.2 | 1654.97 | 5295.9
mt09mcw050ia |  | kg |  | Mortero de juntas cementoso mejorado, tipo CG2 W A, con absorción de agua reducida y resistencia elevada a la abrasión, Webercolor Premium "WEBER", color Blanco, compuesto de cementos especiales, resina, áridos silíceos, aditivos hidrofugantes y aditivos orgánicos e inorgánicos específicos, con muy bajo contenido de sustancias orgánicas volátiles (VOC), con tecnología Protect³ y Pure Clean, bactericida, antimoho y antiverdín, repelente del agua y la suciedad, de fraguado y endurecimiento rápido, con efecto preventivo de las eflorescencias, con alta resistencia a los agentes químicos, flexible e impermeable al agua, para rejuntado de todo tipo de piezas cerámicas, piedras naturales y terrazo, para juntas de hasta 15 mm. | 1.2 | 1359.97 | 1631.96
[5 empty] | Subtotal materiales: |  | 16066.9
2 |  |  |  | Mano de obra
mo023 |  | h |  | Maestro 1ª solador. | 0.564 | 8327.21 | 4696.55
mo061 |  | h |  | Ayudante solador. | 0.282 | 6224.8 | 1755.39
[5 empty] | Subtotal mano de obra: |  | 6451.94
3 |  |  |  | Herramientas
|  | % |  | Herramientas | 2 | 22518.9 | 450.38
Coste de mantenimiento decenal: $ 3.904,77 en los primeros 10 años. |  |  |  |  | Costos directos (1+2+3): |  | 22969.3